## Plan1
Id | Pixels Agregados | Pixels Ligante | Pixels Brilho | Cobrimento | Estatistica | Legenda
1 | 12065 | 10959 | 236 | 92.78906 | 85.67213 | Media
2 | 13499 | 12363 | 195 | 93.02911 | 15.52539 | Desv. Pad.
3 | 14789 | 13476 | 0 | 91.12178 | 41 | Limiar Ligante
4 | 22647 | 18149 | 523 | 82.44801 | 167 | Limiar Brilho do ligante
5 | 5 | 4 | 0 | 80
6 | 24549 | 20013 | 967 | 85.46173
7 | 19303 | 15746 | 588 | 84.61897
8 | 25862 | 20587 | 39 | 79.75408
9 | 23286 | 19747 | 687 | 87.7523
10 | 15499 | 14250 | 154 | 92.93503
11 | 14030 | 9235 | 1131 | 73.88453
12 | 14054 | 9881 | 125 | 71.19681
13 | 13959 | 11489 | 0 | 82.30532
14 | 16265 | 12726 | 269 | 79.89548
15 | 17853 | 16819 | 128 | 94.92522
16 | 24776 | 23483 | 18 | 94.85389
17 | 18355 | 17038 | 53 | 93.11359 |  |  | Q1 | Q2 | Q3 | Q4 | média | Desv. Pad | Fator
18 | 4 | 0 | 0 | 0 |  |  | 11787 | 14042 | 17924 | 28228 | 13214.28 | 7944.725 | 1
19 | 5 | 0 | 0 | 0 |  |  | Q3-Q1 | fator | Lim inf | Lim sup | Limite inf | Limit sup
20 | 13587 | 12674 | 107 | 94.06786 |  |  | 6137 | 1 | 5650 | 24061 | 5269.558 | 21159.01
21 | 11349 | 8831 | 202 | 79.59292 |  |  |  |  | x1 | x2
22 | 13788 | 9434 | 204 | 69.90136 |  |  |  |  | 0 | 120
23 | 13708 | 12054 | 87 | 88.56872
24 | 19880 | 16684 | 712 | 87.50503
25 | 17055 | 14102 | 440 | 85.26532
26 | 15583 | 13922 | 152 | 90.31637
27 | 17133 | 13563 | 123 | 79.88093
28 | 8 | 8 | 0 | 100
29 | 3 | 3 | 0 | 100
30 | 10485 | 7307 | 265 | 72.21745
31 | 13754 | 12127 | 109 | 88.96321
32 | 22495 | 14383 | 179 | 64.73439
33 | 24424 | 20457 | 341 | 85.15395
34 | 17905 | 16365 | 117 | 92.0525
35 | 15312 | 14108 | 32 | 92.34587
36 | 28228 | 26618 | 85 | 94.59756
37 | 6 | 6 | 0 | 100
38 | 24925 | 22889 | 112 | 92.28084
39 | 10 | 10 | 0 | 100
40 | 127 | 89 | 0 | 70.07874
41 | 10098 | 7084 | 187 | 72.00436
42 | 12886 | 11160 | 56 | 87.0402
43 | 14887 | 11563 | 553 | 81.38644
44 | 14837 | 12106 | 146 | 82.57734
45 | 21049 | 18363 | 123 | 87.82365
46 | 22856 | 17880 | 72 | 78.54393
47 | 24147 | 18103 | 41 | 75.13977
48 | 23502 | 20504 | 63 | 87.5117
49 | 14 | 14 | 0 | 100
50 | 12222 | 9770 | 249 | 81.97513
51 | 13559 | 11955 | 41 | 88.4726
52 | 17981 | 16076 | 548 | 92.45314
53 | 12746 | 9936 | 90 | 78.65997
54 | 3 | 3 | 0 | 100
55 | 11933 | 9215 | 203 | 78.92399
56 | 14983 | 12436 | 95 | 83.63479
57 | 24076 | 22808 | 45 | 94.92025
58 | 21133 | 18097 | 813 | 89.48091
59 | 10 | 10 | 0 | 100
60 | 5 | 5 | 0 | 100
61 | 4 | 4 | 0 | 100
62 | 13969 | 11584 | 19 | 83.0625
63 | 12819 | 10738 | 130 | 84.7804
64 | 13848 | 11873 | 25 | 85.91854
65 | 17647 | 15963 | 99 | 91.0183
66 | 12505 | 10778 | 160 | 87.46901
67 | 18524 | 15533 | 98 | 84.38242
68 | 18465 | 16284 | 44 | 88.42675
69 | 19272 | 18188 | 37 | 94.56725
70 | 12 | 12 | 0 | 100
71 | 12473 | 10977 | 102 | 88.82386
72 | 13631 | 11560 | 80 | 85.39359
73 | 17482 | 14422 | 452 | 85.0818
74 | 17635 | 13290 | 61 | 75.7074
75 | 13677 | 11718 | 226 | 87.32909
76 | 17654 | 15954 | 192 | 91.45803
77 | 15366 | 14122 | 138 | 92.80229
78 | 13729 | 11798 | 44 | 86.25537
79 | 3 | 3 | 0 | 100
80 | 3 | 3 | 0 | 100
81 | 10 | 10 | 0 | 100
82 | 10 | 10 | 0 | 100
83 | 9 | 9 | 0 | 100
84 | 11987 | 8707 | 153 | 73.91341
85 | 15646 | 11932 | 334 | 78.39703
86 | 18096 | 11894 | 379 | 67.82162
87 | 9 | 9 | 0 | 100
88 | 15580 | 13916 | 65 | 89.73684
89 | 16001 | 11162 | 551 | 73.20167
90 | 15577 | 14822 | 0 | 95.15311
91 | 13374 | 12264 | 0 | 91.70031
92 | 17200 | 15638 | 62 | 91.27907
Este gráfico não está disponível na sua versão de Excel. Editar esta forma ou salvar esta pasta de trabalho em um formato de arquivo diferente quebrará o gráfico permanentemente.

## filtro
Id | Pixels Agregados | Pixels Ligante | Pixels Brilho | Cobrimento | Estatistica | Legenda
1 | 12065 | 10959 | 236 | 92.78906 | 84.98254 | Media
2 | 13499 | 12363 | 195 | 93.02911 | 7.455221 | Desv. Pad.
3 | 14789 | 13476 | 0 | 91.12178 | 135 | Limiar Ligante
4 | 22647 | 18149 | 523 | 82.44801 | 170 | Limiar Brilho do ligante
[5 empty] | 64.73439 | min
6 | 24549 | 20013 | 967 | 85.46173 | 95.15311 | max
7 | 19303 | 15746 | 588 | 84.61897 | 8.773% | coeficiante de variaçao
8 | 25862 | 20587 | 39 | 79.75408 | 0 | 84.98254
9 | 23286 | 19747 | 687 | 87.7523 | 112 | 84.98254
10 | 15499 | 14250 | 154 | 92.93503 | 70 | partículas
11 | 14030 | 9235 | 1131 | 73.88453 | 22 | outlayers
12 | 14054 | 9881 | 125 | 71.19681
13 | 13959 | 11489 | 0 | 82.30532
14 | 16265 | 12726 | 269 | 79.89548
15 | 17853 | 16819 | 128 | 94.92522
16 | 24776 | 23483 | 18 | 94.85389
17 | 18355 | 17038 | 53 | 93.11359
20 | 13587 | 12674 | 107 | 94.06786
21 | 11349 | 8831 | 202 | 79.59292
22 | 13788 | 9434 | 204 | 69.90136
23 | 13708 | 12054 | 87 | 88.56872
24 | 19880 | 16684 | 712 | 87.50503
25 | 17055 | 14102 | 440 | 85.26532
26 | 15583 | 13922 | 152 | 90.31637
27 | 17133 | 13563 | 123 | 79.88093
30 | 10485 | 7307 | 265 | 72.21745
31 | 13754 | 12127 | 109 | 88.96321
32 | 22495 | 14383 | 179 | 64.73439
33 | 24424 | 20457 | 341 | 85.15395
34 | 17905 | 16365 | 117 | 92.0525
35 | 15312 | 14108 | 32 | 92.34587
36 | 28228 | 26618 | 85 | 94.59756
38 | 24925 | 22889 | 112 | 92.28084
41 | 10098 | 7084 | 187 | 72.00436
42 | 12886 | 11160 | 56 | 87.0402
43 | 14887 | 11563 | 553 | 81.38644
44 | 14837 | 12106 | 146 | 82.57734
45 | 21049 | 18363 | 123 | 87.82365
46 | 22856 | 17880 | 72 | 78.54393
47 | 24147 | 18103 | 41 | 75.13977
48 | 23502 | 20504 | 63 | 87.5117
50 | 12222 | 9770 | 249 | 81.97513
51 | 13559 | 11955 | 41 | 88.4726
52 | 17981 | 16076 | 548 | 92.45314
53 | 12746 | 9936 | 90 | 78.65997
55 | 11933 | 9215 | 203 | 78.92399
56 | 14983 | 12436 | 95 | 83.63479
57 | 24076 | 22808 | 45 | 94.92025
58 | 21133 | 18097 | 813 | 89.48091
62 | 13969 | 11584 | 19 | 83.0625
63 | 12819 | 10738 | 130 | 84.7804
64 | 13848 | 11873 | 25 | 85.91854
65 | 17647 | 15963 | 99 | 91.0183
66 | 12505 | 10778 | 160 | 87.46901
67 | 18524 | 15533 | 98 | 84.38242
68 | 18465 | 16284 | 44 | 88.42675
69 | 19272 | 18188 | 37 | 94.56725
71 | 12473 | 10977 | 102 | 88.82386
72 | 13631 | 11560 | 80 | 85.39359
73 | 17482 | 14422 | 452 | 85.0818
74 | 17635 | 13290 | 61 | 75.7074
75 | 13677 | 11718 | 226 | 87.32909
76 | 17654 | 15954 | 192 | 91.45803
77 | 15366 | 14122 | 138 | 92.80229
78 | 13729 | 11798 | 44 | 86.25537
84 | 11987 | 8707 | 153 | 73.91341
85 | 15646 | 11932 | 334 | 78.39703
86 | 18096 | 11894 | 379 | 67.82162
88 | 15580 | 13916 | 65 | 89.73684
89 | 16001 | 11162 | 551 | 73.20167
90 | 15577 | 14822 | 0 | 95.15311
91 | 13374 | 12264 | 0 | 91.70031
92 | 17200 | 15638 | 62 | 91.27907
Este gráfico não está disponível na sua versão de Excel. Editar esta forma ou salvar esta pasta de trabalho em um formato de arquivo diferente quebrará o gráfico permanentemente.
Este gráfico não está disponível na sua versão de Excel. Editar esta forma ou salvar esta pasta de trabalho em um formato de arquivo diferente quebrará o gráfico permanentemente.