## Cru
Id | Pixels Agregados | Pixels Ligante | Pixels Brilho | Cobrimento | Estatistica | Legenda
1 | 12540 | 660 | 0 | 5.263158 | 2.608305 | Media
2 | 28036 | 1197 | 0 | 4.269511 | 2.375069 | Desv. Pad.
3 | 12905 | 235 | 0 | 1.821 | 10 | Limiar Ligante
4 | 14244 | 418 | 0 | 2.934569 | 221 | Limiar Brilho do ligante
5 | 26406 | 2120 | 0 | 8.028478
6 | 14659 | 1324 | 0 | 9.031994
7 | 17303 | 247 | 0 | 1.427498
8 | 17179 | 859 | 0 | 5.000291
9 | 37640 | 1633 | 0 | 4.33847
10 | 13853 | 715 | 0 | 5.161337
11 | 12471 | 299 | 0 | 2.397562
12 | 21109 | 699 | 0 | 3.311384
13 | 10585 | 225 | 0 | 2.12565
14 | 19360 | 454 | 0 | 2.345041
15 | 16667 | 37 | 0 | 0.2219956
16 | 13745 | 90 | 0 | 0.6547836
17 | 18457 | 179 | 0 | 0.9698217 |  |  | Q1 | Q2 | Q3 | Q4 | média | Desv. Pad | Fator
18 | 29198 | 36 | 0 | 0.1232961 |  |  | 13853 | 18457 | 25573 | 64896 | 21694.68 | 11829.39 | 1
19 | 64896 | 1097 | 0 | 1.690397 |  |  | Q3-Q1 | fator | Lim inf | Lim sup | Limite inf | Limit sup
20 | 39560 | 268 | 0 | 0.677452 |  |  | 11720 | 1.5 | -3727 | 43153 | 9865.288 | 33524.07
21 | 11876 | 42 | 0 | 0.3536544 |  |  |  |  | x1 | x2
22 | 19133 | 158 | 0 | 0.8257984 |  |  |  |  | 0 | 120
23 | 25573 | 258 | 0 | 1.008877
24 | 22784 | 270 | 0 | 1.185042
25 | 22188 | 9 | 0 | 0.04056247
Este gráfico não está disponível na sua versão de Excel. Editar esta forma ou salvar esta pasta de trabalho em um formato de arquivo diferente quebrará o gráfico permanentemente.

## Processado
Id | Pixels Agregados | Pixels Ligante | Pixels Brilho | Cobrimento | Cobrim. S brilho | Estatistica | Legenda
1 | 12540 | 660 | 0 | 5.263158 | 5.263158 | 2.608305 | Media
2 | 28036 | 1197 | 0 | 4.269511 | 4.269511 | 2.424045 | Desv. Pad.
3 | 12905 | 235 | 0 | 1.821 | 1.821 | 2.608305 | Media S brilho
4 | 14244 | 418 | 0 | 2.934569 | 2.934569 | 2.424045 | Desv. Pad. S brilho
5 | 26406 | 2120 | 0 | 8.028478 | 8.028478 | 10 | Limiar Ligante
6 | 14659 | 1324 | 0 | 9.031994 | 9.031994 | 221 | Limiar Brilho do ligante
7 | 17303 | 247 | 0 | 1.427498 | 1.427498 | 0.04056247 | min
8 | 17179 | 859 | 0 | 5.000291 | 5.000291 | 9.031994 | max
9 | 37640 | 1633 | 0 | 4.33847 | 4.33847 | 92.93564 | CV (%)
10 | 13853 | 715 | 0 | 5.161337 | 5.161337 | Gráfico
11 | 12471 | 299 | 0 | 2.397562 | 2.397562 | 0 | X0
12 | 21109 | 699 | 0 | 3.311384 | 3.311384 | 25 | X1
13 | 10585 | 225 | 0 | 2.12565 | 2.12565
14 | 19360 | 454 | 0 | 2.345041 | 2.345041
15 | 16667 | 37 | 0 | 0.2219956 | 0.2219956
16 | 13745 | 90 | 0 | 0.6547836 | 0.6547836
17 | 18457 | 179 | 0 | 0.9698217 | 0.9698217
18 | 29198 | 36 | 0 | 0.1232961 | 0.1232961
19 | 64896 | 1097 | 0 | 1.690397 | 1.690397
20 | 39560 | 268 | 0 | 0.677452 | 0.677452
21 | 11876 | 42 | 0 | 0.3536544 | 0.3536544
22 | 19133 | 158 | 0 | 0.8257984 | 0.8257984
23 | 25573 | 258 | 0 | 1.008877 | 1.008877
24 | 22784 | 270 | 0 | 1.185042 | 1.185042
25 | 22188 | 9 | 0 | 0.04056247 | 0.04056247
Este gráfico não está disponível na sua versão de Excel. Editar esta forma ou salvar esta pasta de trabalho em um formato de arquivo diferente quebrará o gráfico permanentemente.
Este gráfico não está disponível na sua versão de Excel. Editar esta forma ou salvar esta pasta de trabalho em um formato de arquivo diferente quebrará o gráfico permanentemente.

## normalidade
Estatística descritiva |  | Histograma | [5 empty] | Teste ꭓ² |  |  |  | Resultado Aderência
Parâmetro | Valor | Limite | Classe | F. Acum. | F. Absol. | F. Relat. | F. Norm. | classes | Observado | Esperado | ꭓ² parcial | Parâmetro | Valor
Média | 2.608305 | 0.04056247 | (0,00; 0,04] | 1 | 1 | 4 | 14.47361 | (0,00; 0,04] | 1 | 3.618403 | 1.894768 | Qui² Total | 15.00003
Desv. Pad | 2.424045 | 1.838849 | (0,04; 1,84] | 13 | 12 | 48 | 23.07239 | (0,04; 1,84] | 12 | 5.768097 | 6.733004 | α | 0.05
Mínimo | 0.04056247 | 3.637135 | (1,84; 3,64] | 18 | 5 | 20 | 28.89128 | (1,84; 3,64] | 5 | 7.22282 | 0.6840721 | N° de Classes | 7
Máximo | 9.031994 | 5.435421 | (3,64; 5,44] | 23 | 5 | 20 | 21.38767 | (3,64; 5,44] | 5 | 5.346917 | 0.02250861 | P Estimados | 2
Amplitude | 8.991432 | 7.233708 | (5,44; 7,23] | 23 | 0 | 0 | 9.356357 | (5,44; 7,23] | 0 | 2.339089 | 2.339089 | Gru de liberdade | 4
Nº Amostras | 25 | 9.031994 | (7,23; 9,03] | 25 | 2 | 8 | 2.41622 | (7,23; 9,03] | 2 | 0.6040551 | 3.225968 | ꭓ² crítico | 9.487729
Nº Classes | 5 | ∞ | (9,03; ∞) | 25 | 0 | 0 | 0.4024734 | (9,03; ∞) | 0 | 0.1006184 | 0.1006184 | NÃO há indícios de normalidade
Incremento | 1.798286 | [6 empty] | Total | 25 | 25 | 15.00003
Premissas: amostragem aleatória, simples e dependente; a média da amostra é igual a média da população; o desv. padrão da amostra é igual ao desv. padrão da população dividido pela raiz do n° de observações.
Hipótesis: H0 -> A distribuição normal representa o comportamento da amostra;
Ha -> A distribuição normal não representa o comportamento da amostra.
Note on U5: Autor: Aderência -> Unilateral à direita.
Note on U7: Autor: Na dist.Normal, são necessários estimar a média e o desvio padrão da população. Estes foram estimdos com os dados amostrais.