## Cru
Id | Pixels Agregados | Pixels Ligante | Pixels Brilho | Cobrimento | Estatistica | Legenda
1 | 8819 | 7734 | 23 | 87.95782 | 52.85582 | Media
2 | 7435 | 5618 | 0 | 75.56153 | 14.22817 | Desv. Pad.
3 | 7514 | 4048 | 1 | 53.88608 | 42 | Limiar Ligante
4 | 11499 | 7596 | 19 | 66.22315 | 134 | Limiar Brilho do ligante
5 | 8815 | 4194 | 6 | 47.64606
6 | 11543 | 9930 | 3 | 86.05215
7 | 9534 | 3735 | 54 | 39.74198
8 | 11930 | 7654 | 0 | 64.15759
9 | 9451 | 4754 | 0 | 50.30156
10 | 10513 | 3019 | 7 | 28.78341
11 | 7009 | 4335 | 0 | 61.84905
12 | 4142 | 2397 | 0 | 57.87059
13 | 10114 | 3582 | 4 | 35.4558
14 | 8290 | 3045 | 6 | 36.80338
15 | 6735 | 4633 | 0 | 68.7899
16 | 9625 | 4083 | 0 | 42.42078
17 | 7250 | 4097 | 4 | 56.56552 |  |  | Q1 | Q2 | Q3 | Q4 | média | Desv. Pad | Fator
18 | 9848 | 6903 | 61 | 70.71487 |  |  | 6713 | 8108 | 9558 | 16613 | 8193.394 | 2196.712 | 1
19 | 8910 | 3613 | 18 | 40.75196 |  |  | Q3-Q1 | fator | Lim inf | Lim sup | Limite inf | Limit sup
20 | 10729 | 4577 | 0 | 42.66008 |  |  | 2845 | 1.5 | 2445.5 | 13825.5 | 5996.682 | 10390.11
21 | 9582 | 4167 | 2 | 43.50866 |  |  |  |  | x1 | x2
22 | 8618 | 5600 | 1 | 64.99188 |  |  |  |  | 0 | 120
23 | 8701 | 4907 | 0 | 56.39582
24 | 10366 | 6743 | 37 | 65.40614
25 | 10018 | 3682 | 21 | 36.96347
26 | 7464 | 3784 | 3 | 50.73687
27 | 9993 | 4792 | 76 | 48.7141
28 | 9191 | 4580 | 2 | 49.85312
29 | 8263 | 4237 | 12 | 51.422
30 | 9160 | 4927 | 1 | 53.79913
31 | 7656 | 3563 | 2 | 46.56479
32 | 5882 | 2254 | 35 | 38.91533
33 | 6947 | 3681 | 2 | 53.01569
34 | 6899 | 3938 | 2 | 57.10973
35 | 9223 | 4766 | 1 | 51.686
36 | 8632 | 5091 | 8 | 59.0709
37 | 7586 | 6087 | 1 | 80.2531
38 | 11003 | 7632 | 6 | 69.41743
39 | 13009 | 8404 | 0 | 64.60143
40 | 7859 | 4375 | 2 | 55.69411
41 | 8239 | 4799 | 12 | 58.39301
42 | 6363 | 3666 | 0 | 57.61433
43 | 7393 | 1970 | 9 | 26.76856
44 | 8980 | 1623 | 91 | 19.08686
45 | 7634 | 3466 | 253 | 48.71627
46 | 7233 | 2591 | 14 | 36.01548
47 | 6452 | 5007 | 7 | 77.71234
48 | 8017 | 3966 | 4 | 49.51977
49 | 11010 | 5147 | 3 | 46.77566
50 | 12356 | 4100 | 30 | 33.42506
51 | 6377 | 2390 | 75 | 38.65454
52 | 4576 | 1685 | 23 | 37.32517
53 | 4335 | 2250 | 0 | 51.90311
54 | 11725 | 5535 | 129 | 48.30704
55 | 10829 | 6296 | 24 | 58.36181
56 | 16613 | 10161 | 17 | 61.26527
57 | 5618 | 2473 | 10 | 44.19722
58 | 11251 | 5181 | 1 | 46.05813
59 | 8554 | 5945 | 14 | 69.66332
60 | 8752 | 6096 | 8 | 69.74406
61 | 3859 | 3063 | 1 | 79.39881
62 | 5554 | 2893 | 1 | 52.10659
63 | 6040 | 2252 | 6 | 37.38411
64 | 5863 | 2912 | 14 | 49.90619
65 | 6995 | 3807 | 1 | 54.43888
66 | 8907 | 3491 | 120 | 40.54115
67 | 5838 | 2807 | 9 | 48.2357
68 | 5658 | 2910 | 0 | 51.4316
69 | 5672 | 3665 | 0 | 64.61566
70 | 7427 | 4619 | 1 | 62.20547
71 | 6219 | 2132 | 18 | 34.57147
72 | 10774 | 3682 | 14 | 34.30481
73 | 7219 | 2786 | 14 | 38.78654
74 | 6691 | 5246 | 11 | 78.56823
75 | 4600 | 2986 | 10 | 65.13043
76 | 7213 | 4554 | 4 | 63.19146
77 | 7724 | 4122 | 0 | 53.36613
78 | 4872 | 3324 | 1 | 68.24713
79 | 8220 | 2519 | 291 | 34.18491
80 | 9410 | 2226 | 33 | 24.00638
81 | 8108 | 3321 | 8 | 41.05821
82 | 5532 | 3584 | 3 | 64.84093
83 | 6342 | 1752 | 23 | 27.98802
84 | 8218 | 4010 | 18 | 49.01436
85 | 5948 | 2802 | 10 | 47.2764
86 | 8513 | 5586 | 0 | 65.61729
87 | 9999 | 6189 | 10 | 61.9962
88 | 6796 | 3307 | 2 | 48.69041
89 | 11857 | 5971 | 58 | 50.8476
90 | 7319 | 3936 | 1 | 53.7915
91 | 9742 | 8026 | 30 | 82.69349
92 | 8557 | 3447 | 27 | 40.59834
93 | 7015 | 4477 | 0 | 63.82038
94 | 5173 | 2145 | 7 | 41.60062
95 | 6095 | 2197 | 98 | 37.65381
96 | 10198 | 5775 | 1 | 56.63856
97 | 9448 | 4351 | 3 | 46.08383
98 | 7265 | 5450 | 3 | 75.0585
99 | 6202 | 3164 | 0 | 51.0158
Este gráfico não está disponível na sua versão de Excel. Editar esta forma ou salvar esta pasta de trabalho em um formato de arquivo diferente quebrará o gráfico permanentemente.

## Processado
Id | Pixels Agregados | Pixels Ligante | Pixels Brilho | Cobrimento | Cobrim. S brilho | Estatistica | Legenda
1 | 8819 | 7734 | 23 | 87.95782 | 87.69702 | 52.85582 | Media
2 | 7435 | 5618 | 0 | 75.56153 | 75.56153 | 14.30058 | Desv. Pad.
3 | 7514 | 4048 | 1 | 53.88608 | 53.87277 | 52.61109 | Media S brilho
4 | 11499 | 7596 | 19 | 66.22315 | 66.05792 | 14.45902 | Desv. Pad. S brilho
5 | 8815 | 4194 | 6 | 47.64606 | 47.57799 | 15 | Limiar Ligante
6 | 11543 | 9930 | 3 | 86.05215 | 86.02616 | 232 | Limiar Brilho do ligante
7 | 9534 | 3735 | 54 | 39.74198 | 39.17558 | 19.08686 | min
8 | 11930 | 7654 | 0 | 64.15759 | 64.15759 | 87.95782 | max
9 | 9451 | 4754 | 0 | 50.30156 | 50.30156 | 27.05583 | CV (%)
10 | 10513 | 3019 | 7 | 28.78341 | 28.71683 | Gráfico
11 | 7009 | 4335 | 0 | 61.84905 | 61.84905 | 0 | X0
12 | 4142 | 2397 | 0 | 57.87059 | 57.87059 | 99 | X1
13 | 10114 | 3582 | 4 | 35.4558 | 35.41625
14 | 8290 | 3045 | 6 | 36.80338 | 36.731
15 | 6735 | 4633 | 0 | 68.7899 | 68.7899
16 | 9625 | 4083 | 0 | 42.42078 | 42.42078
17 | 7250 | 4097 | 4 | 56.56552 | 56.51034
18 | 9848 | 6903 | 61 | 70.71487 | 70.09545
19 | 8910 | 3613 | 18 | 40.75196 | 40.54994
20 | 10729 | 4577 | 0 | 42.66008 | 42.66008
21 | 9582 | 4167 | 2 | 43.50866 | 43.48779
22 | 8618 | 5600 | 1 | 64.99188 | 64.98027
23 | 8701 | 4907 | 0 | 56.39582 | 56.39582
24 | 10366 | 6743 | 37 | 65.40614 | 65.0492
25 | 10018 | 3682 | 21 | 36.96347 | 36.75384
26 | 7464 | 3784 | 3 | 50.73687 | 50.69668
27 | 9993 | 4792 | 76 | 48.7141 | 47.95357
28 | 9191 | 4580 | 2 | 49.85312 | 49.83136
29 | 8263 | 4237 | 12 | 51.422 | 51.27678
30 | 9160 | 4927 | 1 | 53.79913 | 53.78821
31 | 7656 | 3563 | 2 | 46.56479 | 46.53866
32 | 5882 | 2254 | 35 | 38.91533 | 38.3203
33 | 6947 | 3681 | 2 | 53.01569 | 52.9869
34 | 6899 | 3938 | 2 | 57.10973 | 57.08074
35 | 9223 | 4766 | 1 | 51.686 | 51.67516
36 | 8632 | 5091 | 8 | 59.0709 | 58.97822
37 | 7586 | 6087 | 1 | 80.2531 | 80.23992
38 | 11003 | 7632 | 6 | 69.41743 | 69.3629
39 | 13009 | 8404 | 0 | 64.60143 | 64.60143
40 | 7859 | 4375 | 2 | 55.69411 | 55.66866
41 | 8239 | 4799 | 12 | 58.39301 | 58.24736
42 | 6363 | 3666 | 0 | 57.61433 | 57.61433
43 | 7393 | 1970 | 9 | 26.76856 | 26.64683
44 | 8980 | 1623 | 91 | 19.08686 | 18.0735
45 | 7634 | 3466 | 253 | 48.71627 | 45.40215
46 | 7233 | 2591 | 14 | 36.01548 | 35.82193
47 | 6452 | 5007 | 7 | 77.71234 | 77.60384
48 | 8017 | 3966 | 4 | 49.51977 | 49.46988
49 | 11010 | 5147 | 3 | 46.77566 | 46.74841
50 | 12356 | 4100 | 30 | 33.42506 | 33.18226
51 | 6377 | 2390 | 75 | 38.65454 | 37.47844
52 | 4576 | 1685 | 23 | 37.32517 | 36.82255
53 | 4335 | 2250 | 0 | 51.90311 | 51.90311
54 | 11725 | 5535 | 129 | 48.30704 | 47.20682
55 | 10829 | 6296 | 24 | 58.36181 | 58.14018
56 | 16613 | 10161 | 17 | 61.26527 | 61.16294
57 | 5618 | 2473 | 10 | 44.19722 | 44.01922
58 | 11251 | 5181 | 1 | 46.05813 | 46.04924
59 | 8554 | 5945 | 14 | 69.66332 | 69.49965
60 | 8752 | 6096 | 8 | 69.74406 | 69.65265
61 | 3859 | 3063 | 1 | 79.39881 | 79.37289
62 | 5554 | 2893 | 1 | 52.10659 | 52.08858
63 | 6040 | 2252 | 6 | 37.38411 | 37.28477
64 | 5863 | 2912 | 14 | 49.90619 | 49.66741
65 | 6995 | 3807 | 1 | 54.43888 | 54.42459
66 | 8907 | 3491 | 120 | 40.54115 | 39.19389
67 | 5838 | 2807 | 9 | 48.2357 | 48.08153
68 | 5658 | 2910 | 0 | 51.4316 | 51.4316
69 | 5672 | 3665 | 0 | 64.61566 | 64.61566
70 | 7427 | 4619 | 1 | 62.20547 | 62.192
71 | 6219 | 2132 | 18 | 34.57147 | 34.28204
72 | 10774 | 3682 | 14 | 34.30481 | 34.17487
73 | 7219 | 2786 | 14 | 38.78654 | 38.5926
74 | 6691 | 5246 | 11 | 78.56823 | 78.40383
75 | 4600 | 2986 | 10 | 65.13043 | 64.91304
76 | 7213 | 4554 | 4 | 63.19146 | 63.136
77 | 7724 | 4122 | 0 | 53.36613 | 53.36613
78 | 4872 | 3324 | 1 | 68.24713 | 68.2266
79 | 8220 | 2519 | 291 | 34.18491 | 30.64477
80 | 9410 | 2226 | 33 | 24.00638 | 23.65569
81 | 8108 | 3321 | 8 | 41.05821 | 40.95955
82 | 5532 | 3584 | 3 | 64.84093 | 64.7867
83 | 6342 | 1752 | 23 | 27.98802 | 27.62535
84 | 8218 | 4010 | 18 | 49.01436 | 48.79533
85 | 5948 | 2802 | 10 | 47.2764 | 47.10827
86 | 8513 | 5586 | 0 | 65.61729 | 65.61729
87 | 9999 | 6189 | 10 | 61.9962 | 61.89619
88 | 6796 | 3307 | 2 | 48.69041 | 48.66098
89 | 11857 | 5971 | 58 | 50.8476 | 50.35844
90 | 7319 | 3936 | 1 | 53.7915 | 53.77784
91 | 9742 | 8026 | 30 | 82.69349 | 82.38555
92 | 8557 | 3447 | 27 | 40.59834 | 40.28281
93 | 7015 | 4477 | 0 | 63.82038 | 63.82038
94 | 5173 | 2145 | 7 | 41.60062 | 41.4653
95 | 6095 | 2197 | 98 | 37.65381 | 36.04594
96 | 10198 | 5775 | 1 | 56.63856 | 56.62875
97 | 9448 | 4351 | 3 | 46.08383 | 46.05207
98 | 7265 | 5450 | 3 | 75.0585 | 75.01721
99 | 6202 | 3164 | 0 | 51.0158 | 51.0158
Este gráfico não está disponível na sua versão de Excel. Editar esta forma ou salvar esta pasta de trabalho em um formato de arquivo diferente quebrará o gráfico permanentemente.
Este gráfico não está disponível na sua versão de Excel. Editar esta forma ou salvar esta pasta de trabalho em um formato de arquivo diferente quebrará o gráfico permanentemente.

## normalidade
Estatística descritiva |  | Histograma | [5 empty] | Teste ꭓ² |  |  |  | Resultado Aderência
Parâmetro | Valor | Limite | Classe | F. Acum. | F. Absol. | F. Relat. | F. Norm. | classes | Observado | Esperado | ꭓ² parcial | Parâmetro | Valor
Média | 52.85582 | 19.08686 | (0,00; 19,09] | 1 | 1 | 1.010101 | 0.9103781 | (0,00; 19,09] | 1 | 0.9012743 | 0.01081442 | Qui² Total | 10.10397
Desv. Pad | 14.30058 | 25.97396 | (19,09; 25,97] | 2 | 1 | 1.010101 | 2.096564 | (19,09; 25,97] | 1 | 2.075599 | 0.5573874 | α | 0.05
Mínimo | 19.08686 | 32.86105 | (25,97; 32,86] | 5 | 3 | 3.030303 | 5.096028 | (25,97; 32,86] | 3 | 5.045068 | 0.8289885 | N° de Classes | 12
Máximo | 87.95782 | 39.74815 | (32,86; 39,75] | 20 | 15 | 15.15152 | 9.865086 | (32,86; 39,75] | 15 | 9.766436 | 2.804523 | P Estimados | 2
Amplitude | 68.87096 | 46.63524 | (39,75; 46,64] | 32 | 12 | 12.12121 | 15.21052 | (39,75; 46,64] | 12 | 15.05841 | 0.6211734 | Gru de liberdade | 9
Nº Amostras | 99 | 53.52234 | (46,64; 53,52] | 55 | 23 | 23.23232 | 18.68015 | (46,64; 53,52] | 23 | 18.49334 | 1.09823 | ꭓ² crítico | 16.91898
Nº Classes | 10 | 60.40943 | (53,52; 60,41] | 69 | 14 | 14.14141 | 18.27338 | (53,52; 60,41] | 14 | 18.09065 | 0.9249746 | Há indícios de normalidade
Incremento | 6.887096 | 67.29653 | (60,41; 67,3] | 84 | 15 | 15.15152 | 14.23833 | (60,41; 67,3] | 15 | 14.09594 | 0.0579827
|  | 74.18363 | (67,3; 74,18] | 90 | 6 | 6.060606 | 8.836681 | (67,3; 74,18] | 6 | 8.748314 | 0.8633926
|  | 81.07072 | (74,18; 81,07] | 96 | 6 | 6.060606 | 4.36806 | (74,18; 81,07] | 6 | 4.32438 | 0.649273
|  | 87.95782 | (81,07; 87,96] | 99 | 3 | 3.030303 | 1.719598 | (81,07; 87,96] | 3 | 1.702402 | 0.9890497
|  | ∞ | (87,96; ∞) | 99 | 0 | 0 | 0.7052346 | (87,96; ∞) | 0 | 0.6981822 | 0.6981822
[8 empty] | Total | 99 | 99 | 10.10397
Premissas: amostragem aleatória, simples e dependente; a média da amostra é igual a média da população; o desv. padrão da amostra é igual ao desv. padrão da população dividido pela raiz do n° de observações.
Hipótesis: H0 -> A distribuição normal representa o comportamento da amostra;
Ha -> A distribuição normal não representa o comportamento da amostra.
Note on U5: Autor: Aderência -> Unilateral à direita.
Note on U7: Autor: Na dist.Normal, são necessários estimar a média e o desvio padrão da população. Estes foram estimdos com os dados amostrais.