## Cru
Id | Pixels Agregados | Pixels Ligante | Pixels Brilho | Cobrimento | Estatistica | Legenda
1 | 14602 | 12930 | 785 | 93.92549 | 96.45393 | Media
2 | 13251 | 11253 | 901 | 91.72138 | 1.633783 | Desv. Pad.
3 | 21348 | 20788 | 193 | 98.28087 | 64 | Limiar Ligante
4 | 18436 | 15118 | 2325 | 94.6138 | 98 | Limiar Brilho do ligante
5 | 15324 | 14670 | 209 | 97.09606
6 | 16416 | 15055 | 934 | 97.39888
7 | 26349 | 24763 | 432 | 95.62033
8 | 18688 | 17403 | 564 | 96.14191
9 | 20222 | 18846 | 706 | 96.68678
10 | 18904 | 17616 | 779 | 97.30745
11 | 14662 | 11712 | 2098 | 94.18906
12 | 10927 | 9283 | 926 | 93.42912
13 | 18887 | 16856 | 1178 | 95.48367
14 | 14866 | 14044 | 478 | 97.68599
15 | 19841 | 18840 | 524 | 97.59589
16 | 26153 | 24750 | 750 | 97.50315
17 | 12417 | 10717 | 889 | 93.46863 |  |  | Q1 | Q2 | Q3 | Q4 | média | Desv. Pad | Fator
18 | 15265 | 12351 | 2003 | 94.0321 |  |  | 14189.25 | 17019.5 | 19766 | 26940 | 17157.7375 | 4024.795 | 1
19 | 17591 | 16458 | 682 | 97.43619 |  |  | Q3-Q1 | fator | Lim inf | Lim sup | Limite inf | Limit sup
20 | 14366 | 13136 | 650 | 95.96269 |  |  | 5576.75 | 1.5 | 5824.125 | 28131.125 | 13132.94 | 21182.53
21 | 16948 | 15070 | 1111 | 95.47439 |  |  |  |  | x1 | x2
22 | 21112 | 18459 | 1808 | 95.99754 |  |  |  |  | 0 | 120
23 | 13686 | 12630 | 491 | 95.87169
24 | 16826 | 16115 | 284 | 97.46226
25 | 12854 | 12386 | 167 | 97.65832
26 | 13898 | 12885 | 610 | 97.1003
27 | 18027 | 16556 | 873 | 96.68275
28 | 14344 | 13713 | 364 | 98.13859
29 | 16075 | 14098 | 1279 | 95.65785
30 | 12493 | 11707 | 413 | 97.01433
31 | 20000 | 19241 | 398 | 98.195
32 | 14104 | 13566 | 147 | 97.22774
33 | 17400 | 15796 | 548 | 93.93103
34 | 16672 | 15656 | 399 | 96.29918
35 | 21686 | 20618 | 578 | 97.74048
36 | 16573 | 14487 | 1017 | 93.54975
37 | 17852 | 16496 | 705 | 96.35335
38 | 13820 | 12575 | 774 | 96.5919
39 | 20426 | 19276 | 418 | 96.41633
40 | 19657 | 19068 | 181 | 97.9244
41 | 8984 | 7827 | 367 | 91.20659
42 | 10888 | 9309 | 608 | 91.08193
43 | 19680 | 17669 | 1124 | 95.49289
44 | 14139 | 12636 | 732 | 94.547
45 | 14818 | 14392 | 161 | 98.21163
46 | 14604 | 13181 | 865 | 96.17913
47 | 21504 | 20475 | 545 | 97.74926
48 | 25027 | 22615 | 1468 | 96.22807
49 | 11142 | 10620 | 172 | 96.85873
50 | 9304 | 8911 | 130 | 97.17326
51 | 11617 | 10780 | 195 | 94.47362
52 | 20654 | 19379 | 506 | 96.27675
53 | 22166 | 21553 | 256 | 98.38943
54 | 17091 | 16591 | 205 | 98.27395
55 | 15509 | 15166 | 98 | 98.42027
56 | 25305 | 23565 | 826 | 96.38807
57 | 10265 | 9771 | 293 | 98.04189
58 | 12885 | 12222 | 252 | 96.81024
59 | 13253 | 12802 | 165 | 97.842
60 | 23292 | 21916 | 599 | 96.66409
61 | 14883 | 14118 | 457 | 97.93052
62 | 18042 | 16105 | 1182 | 95.81532
63 | 16020 | 14665 | 821 | 96.66667
64 | 17299 | 16479 | 362 | 97.35245
65 | 17114 | 15980 | 550 | 96.58759
66 | 14206 | 13411 | 315 | 96.62115
67 | 19479 | 18831 | 184 | 97.61795
68 | 18037 | 17639 | 62 | 98.13716
69 | 13856 | 13075 | 459 | 97.6761
70 | 20198 | 18444 | 991 | 96.2224
71 | 15534 | 15181 | 100 | 98.37131
72 | 26940 | 24740 | 1289 | 96.61841
73 | 19741 | 18135 | 678 | 95.29912
74 | 20978 | 20447 | 112 | 98.00267
75 | 13752 | 12759 | 518 | 96.54596
76 | 19058 | 18201 | 357 | 97.37643
77 | 18489 | 17831 | 316 | 98.15025
78 | 21388 | 20412 | 307 | 96.87208
79 | 22995 | 22081 | 418 | 97.84301
80 | 19515 | 18673 | 341 | 97.43274
Este gráfico não está disponível na sua versão de Excel. Editar esta forma ou salvar esta pasta de trabalho em um formato de arquivo diferente quebrará o gráfico permanentemente.

## Processado
Id | Pixels Agregados | Pixels Ligante | Pixels Brilho | Cobrimento | Cobrim. S brilho | Estatistica | Legenda
1 | 14602 | 12930 | 785 | 93.92549 | 88.54951 | 96.45393 | Media
2 | 13251 | 11253 | 901 | 91.72138 | 84.92189 | 1.644091 | Desv. Pad.
3 | 21348 | 20788 | 193 | 98.28087 | 97.3768 | 92.7352 | Media S brilho
4 | 18436 | 15118 | 2325 | 94.6138 | 82.0026 | 4.007357 | Desv. Pad. S brilho
5 | 15324 | 14670 | 209 | 97.09606 | 95.73218 | 15 | Limiar Ligante
6 | 16416 | 15055 | 934 | 97.39888 | 91.70931 | 232 | Limiar Brilho do ligante
7 | 26349 | 24763 | 432 | 95.62033 | 93.9808 | 91.08193 | min
8 | 18688 | 17403 | 564 | 96.14191 | 93.12393 | 98.42027 | max
9 | 20222 | 18846 | 706 | 96.68678 | 93.19553 | 1.704535 | CV (%)
10 | 18904 | 17616 | 779 | 97.30745 | 93.18663 | Gráfico
11 | 14662 | 11712 | 2098 | 94.18906 | 79.87996 | 0 | X0
12 | 10927 | 9283 | 926 | 93.42912 | 84.9547 | 80 | X1
13 | 18887 | 16856 | 1178 | 95.48367 | 89.24657
14 | 14866 | 14044 | 478 | 97.68599 | 94.4706
15 | 19841 | 18840 | 524 | 97.59589 | 94.95489
16 | 26153 | 24750 | 750 | 97.50315 | 94.63541
17 | 12417 | 10717 | 889 | 93.46863 | 86.30909
18 | 15265 | 12351 | 2003 | 94.0321 | 80.91058
19 | 17591 | 16458 | 682 | 97.43619 | 93.55921
20 | 14366 | 13136 | 650 | 95.96269 | 91.43812
21 | 16948 | 15070 | 1111 | 95.47439 | 88.91905
22 | 21112 | 18459 | 1808 | 95.99754 | 87.43369
23 | 13686 | 12630 | 491 | 95.87169 | 92.28409
24 | 16826 | 16115 | 284 | 97.46226 | 95.7744
25 | 12854 | 12386 | 167 | 97.65832 | 96.35911
26 | 13898 | 12885 | 610 | 97.1003 | 92.71118
27 | 18027 | 16556 | 873 | 96.68275 | 91.84002
28 | 14344 | 13713 | 364 | 98.13859 | 95.60095
29 | 16075 | 14098 | 1279 | 95.65785 | 87.7014
30 | 12493 | 11707 | 413 | 97.01433 | 93.70848
31 | 20000 | 19241 | 398 | 98.195 | 96.205
32 | 14104 | 13566 | 147 | 97.22774 | 96.18548
33 | 17400 | 15796 | 548 | 93.93103 | 90.78161
34 | 16672 | 15656 | 399 | 96.29918 | 93.90595
35 | 21686 | 20618 | 578 | 97.74048 | 95.07516
36 | 16573 | 14487 | 1017 | 93.54975 | 87.41326
37 | 17852 | 16496 | 705 | 96.35335 | 92.40421
38 | 13820 | 12575 | 774 | 96.5919 | 90.99132
39 | 20426 | 19276 | 418 | 96.41633 | 94.36992
40 | 19657 | 19068 | 181 | 97.9244 | 97.00361
41 | 8984 | 7827 | 367 | 91.20659 | 87.12155
42 | 10888 | 9309 | 608 | 91.08193 | 85.4978
43 | 19680 | 17669 | 1124 | 95.49289 | 89.7815
44 | 14139 | 12636 | 732 | 94.547 | 89.36983
45 | 14818 | 14392 | 161 | 98.21163 | 97.12512
46 | 14604 | 13181 | 865 | 96.17913 | 90.25609
47 | 21504 | 20475 | 545 | 97.74926 | 95.21484375
48 | 25027 | 22615 | 1468 | 96.22807 | 90.36241
49 | 11142 | 10620 | 172 | 96.85873 | 95.31502
50 | 9304 | 8911 | 130 | 97.17326 | 95.77601
51 | 11617 | 10780 | 195 | 94.47362 | 92.79504
52 | 20654 | 19379 | 506 | 96.27675 | 93.82686
53 | 22166 | 21553 | 256 | 98.38943 | 97.2345
54 | 17091 | 16591 | 205 | 98.27395 | 97.07448
55 | 15509 | 15166 | 98 | 98.42027 | 97.78838
56 | 25305 | 23565 | 826 | 96.38807 | 93.12389
57 | 10265 | 9771 | 293 | 98.04189 | 95.18753
58 | 12885 | 12222 | 252 | 96.81024 | 94.85448
59 | 13253 | 12802 | 165 | 97.842 | 96.597
60 | 23292 | 21916 | 599 | 96.66409 | 94.09239
61 | 14883 | 14118 | 457 | 97.93052 | 94.85991
62 | 18042 | 16105 | 1182 | 95.81532 | 89.26394
63 | 16020 | 14665 | 821 | 96.66667 | 91.54182
64 | 17299 | 16479 | 362 | 97.35245 | 95.25984
65 | 17114 | 15980 | 550 | 96.58759 | 93.37385
66 | 14206 | 13411 | 315 | 96.62115 | 94.40377
67 | 19479 | 18831 | 184 | 97.61795 | 96.67334
68 | 18037 | 17639 | 62 | 98.13716 | 97.79342
69 | 13856 | 13075 | 459 | 97.6761 | 94.36345
70 | 20198 | 18444 | 991 | 96.2224 | 91.31597
71 | 15534 | 15181 | 100 | 98.37131 | 97.72757
72 | 26940 | 24740 | 1289 | 96.61841 | 91.8337
73 | 19741 | 18135 | 678 | 95.29912 | 91.86465
74 | 20978 | 20447 | 112 | 98.00267 | 97.46878
75 | 13752 | 12759 | 518 | 96.54596 | 92.77923
76 | 19058 | 18201 | 357 | 97.37643 | 95.5032
77 | 18489 | 17831 | 316 | 98.15025 | 96.44113
78 | 21388 | 20412 | 307 | 96.87208 | 95.43669
79 | 22995 | 22081 | 418 | 97.84301 | 96.02522
80 | 19515 | 18673 | 341 | 97.43274 | 95.68537
Este gráfico não está disponível na sua versão de Excel. Editar esta forma ou salvar esta pasta de trabalho em um formato de arquivo diferente quebrará o gráfico permanentemente.
Este gráfico não está disponível na sua versão de Excel. Editar esta forma ou salvar esta pasta de trabalho em um formato de arquivo diferente quebrará o gráfico permanentemente.

## normalidade
Estatística descritiva |  | Histograma | [5 empty] | Teste ꭓ² |  |  |  | Resultado Aderência
Parâmetro | Valor | Limite | Classe | F. Acum. | F. Absol. | F. Relat. | F. Norm. | classes | Observado | Esperado | ꭓ² parcial | Parâmetro | Valor
Média | 96.45393 | 91.08193 | (0,00; 91,08] | 1 | 1 | 1.25 | 0.05425765 | (0,00; 91,08] | 1 | 0.04340612 | 21.08163 | Qui² Total | 70.60299
Desv. Pad | 1.644091 | 91.8973 | (91,08; 91,9] | 3 | 2 | 2.5 | 0.2247151 | (91,08; 91,9] | 2 | 0.1797721 | 18.43017 | α | 0.05
Mínimo | 91.08193 | 92.71267 | (91,9; 92,71] | 3 | 0 | 0 | 0.864576 | (91,9; 92,71] | 0 | 0.6916608 | 0.6916608 | N° de Classes | 11
Máximo | 98.42027 | 93.52804 | (92,71; 93,53] | 5 | 2 | 2.5 | 2.613179 | (92,71; 93,53] | 2 | 2.090543 | 0.003921485 | P Estimados | 2
Amplitude | 7.338347 | 94.34341 | (93,53; 94,34] | 10 | 5 | 6.25 | 6.2056 | (93,53; 94,34] | 5 | 4.96448 | 0.0002541443 | Gru de liberdade | 8
Nº Amostras | 80 | 95.15878 | (94,34; 95,16] | 13 | 3 | 3.75 | 11.57952 | (94,34; 95,16] | 3 | 9.263618 | 4.235161 | ꭓ² crítico | 15.50731
Nº Classes | 9 | 95.97416 | (95,16; 95,97] | 22 | 9 | 11.25 | 16.97939 | (95,16; 95,97] | 9 | 13.58351 | 1.546625 | NÃO há indícios de normalidade
Incremento | 0.8153719 | 96.78953 | (95,97; 96,79] | 41 | 19 | 23.75 | 19.56584 | (95,97; 96,79] | 19 | 15.65267 | 0.7158273
|  | 97.6049 | (96,79; 97,6] | 58 | 17 | 21.25 | 17.71851 | (96,79; 97,6] | 17 | 14.17481 | 0.5630909
|  | 98.42027 | (97,6; 98,42] | 80 | 22 | 27.5 | 12.60965 | (97,6; 98,42] | 22 | 10.08772 | 14.06684
|  | ∞ | (98,42; ∞) | 80 | 0 | 0 | 11.58476 | (98,42; ∞) | 0 | 9.267806 | 9.267806
[8 empty] | Total | 80 | 80 | 70.60299
Premissas: amostragem aleatória, simples e dependente; a média da amostra é igual a média da população; o desv. padrão da amostra é igual ao desv. padrão da população dividido pela raiz do n° de observações.
Hipótesis: H0 -> A distribuição normal representa o comportamento da amostra;
Ha -> A distribuição normal não representa o comportamento da amostra.
Note on U5: Autor: Aderência -> Unilateral à direita.
Note on U7: Autor: Na dist.Normal, são necessários estimar a média e o desvio padrão da população. Estes foram estimdos com os dados amostrais.