## Plan1
Id | Pixels Agregados | Pixels Ligante | Pixels Brilho | Cobrimento | Estatistica | Legenda
1 | 12492 | 660 | 0 | 5.283381 | 2.331597 | Media
2 | 28005 | 1197 | 0 | 4.274237 | 2.387753 | Desv. Pad.
3 | 12900 | 235 | 0 | 1.821705 | 10 | Limiar Ligante
4 | 14228 | 418 | 0 | 2.937869 | 221 | Limiar Brilho do ligante
5 | 26380 | 2120 | 0 | 8.036391
6 | 14644 | 1324 | 0 | 9.041246
7 | 7 | 0 | 0 | 0
8 | 17274 | 247 | 0 | 1.429895
9 | 17156 | 859 | 0 | 5.006995
10 | 37624 | 1633 | 0 | 4.340315
11 | 13848 | 715 | 0 | 5.1632
12 | 12459 | 299 | 0 | 2.399872
13 | 21088 | 699 | 0 | 3.314681
14 | 10573 | 225 | 0 | 2.128062
15 | 19335 | 454 | 0 | 2.348073
16 | 16660 | 37 | 0 | 0.2220888
17 | 13716 | 90 | 0 | 0.656168 |  |  | Q1 | Q2 | Q3 | Q4 | média | Desv. Pad | Fator
18 | 18436 | 179 | 0 | 0.9709264 |  |  | 12798 | 17215 | 23461.25 | 64843 | 19352.04 | 13069.89 | 1
19 | 8 | 0 | 0 | 0 |  |  | Q3-Q1 | fator | Lim inf | Lim sup | Limite inf | Limit sup
20 | 29155 | 36 | 0 | 0.123478 |  |  | 10663.25 | 1 | 2134.75 | 34124.5 | 6282.144 | 32421.93
21 | 8 | 0 | 0 | 0 |  |  |  |  | x1 | x2
22 | 64843 | 1097 | 0 | 1.691779 |  |  |  |  | 0 | 120
23 | 39543 | 268 | 0 | 0.6777432
24 | 11862 | 42 | 0 | 0.3540718
25 | 19121 | 158 | 0 | 0.8263166
26 | 25559 | 258 | 0 | 1.009429
27 | 22762 | 270 | 0 | 1.186188
28 | 22171 | 9 | 0 | 0.04059357
Este gráfico não está disponível na sua versão de Excel. Editar esta forma ou salvar esta pasta de trabalho em um formato de arquivo diferente quebrará o gráfico permanentemente.

## filtro
Id | Pixels Agregados | Pixels Ligante | Pixels Brilho | Cobrimento | Estatistica | Legenda
1 | 12492 | 660 | 0 | 5.283381 | 2.611388 | Media
2 | 28005 | 1197 | 0 | 4.274237 | 2.427036 | Desv. Pad.
3 | 12900 | 235 | 0 | 1.821705 | 10 | Limiar Ligante
4 | 14228 | 418 | 0 | 2.937869 | 221 | Limiar Brilho do ligante
5 | 26380 | 2120 | 0 | 8.036391 | 0.04059% | min
6 | 14644 | 1324 | 0 | 9.041246 | 9.041% | max
[5 empty] | 92.94% | coeficiante de variaçao
8 | 17274 | 247 | 0 | 1.429895 | 0 | 2.611388
9 | 17156 | 859 | 0 | 5.006995 | 25 | 2.611388
10 | 37624 | 1633 | 0 | 4.340315 | 3 | outlayers
11 | 13848 | 715 | 0 | 5.1632
12 | 12459 | 299 | 0 | 2.399872
13 | 21088 | 699 | 0 | 3.314681
14 | 10573 | 225 | 0 | 2.128062
15 | 19335 | 454 | 0 | 2.348073
16 | 16660 | 37 | 0 | 0.2220888
17 | 13716 | 90 | 0 | 0.656168
18 | 18436 | 179 | 0 | 0.9709264
20 | 29155 | 36 | 0 | 0.123478
22 | 64843 | 1097 | 0 | 1.691779
23 | 39543 | 268 | 0 | 0.6777432
24 | 11862 | 42 | 0 | 0.3540718
25 | 19121 | 158 | 0 | 0.8263166
26 | 25559 | 258 | 0 | 1.009429
27 | 22762 | 270 | 0 | 1.186188
28 | 22171 | 9 | 0 | 0.04059357
Este gráfico não está disponível na sua versão de Excel. Editar esta forma ou salvar esta pasta de trabalho em um formato de arquivo diferente quebrará o gráfico permanentemente.
Este gráfico não está disponível na sua versão de Excel. Editar esta forma ou salvar esta pasta de trabalho em um formato de arquivo diferente quebrará o gráfico permanentemente.