## Plan1
Id | Pixels Agregados | Pixels Ligante | Pixels Brilho | Cobrimento | Estatistica | Legenda
1 | 5382 | 3153 | 0 | 58.58417 | 65.50952 | Media
2 | 5575 | 4345 | 0 | 77.93722 | 9.333386 | Desv. Pad.
3 | 10455 | 6274 | 4 | 60.04782 | 45 | Limiar Ligante
4 | 13797 | 9595 | 93 | 70.21816 | 136 | Limiar Brilho do ligante
5 | 13840 | 10163 | 60 | 73.86561 | 34.07132 | min
6 | 20987 | 16931 | 109 | 81.19312 | 81.19312 | max
7 | 6430 | 5115 | 15 | 79.78227 | 14.25% | coeficiante de variaçao
8 | 7109 | 5090 | 3 | 71.64158 | 0 | 65.50952
9 | 7001 | 4784 | 34 | 68.81874 | 73 | 65.50952
10 | 6007 | 4172 | 26 | 69.88513
11 | 3873 | 2907 | 6 | 75.21301
12 | 6318 | 4789 | 0 | 75.7993
13 | 6667 | 4753 | 26 | 71.68142
14 | 7262 | 5231 | 20 | 72.3079
15 | 5133 | 4109 | 0 | 80.05065
16 | 7460 | 5588 | 8 | 75.0134
17 | 3701 | 2355 | 15 | 64.03675 |  |  | Q1 | Q2 | Q3 | Q4 | média | Desv. Pad | Fator
18 | 15148 | 10901 | 53 | 72.31318 |  |  | 5001 | 6253 | 7460 | 20987 | 6845.384 | 3201.648 | 1
19 | 12116 | 9276 | 102 | 77.40178 |  |  | Q3-Q1 | fator | Lim inf | Lim sup | Limite inf | Limit sup
20 | 7050 | 4831 | 45 | 69.16312 |  |  | 2459 | 1 | 2542 | 9919 | 3643.735 | 10047.03
21 | 7516 | 5172 | 5 | 68.87972 |  |  |  |  | x1 | x2
22 | 4928 | 3951 | 39 | 80.96591 |  |  |  |  | 0 | 120
23 | 3665 | 2400 | 45 | 66.71214
24 | 8043 | 6055 | 31 | 75.66828
25 | 6315 | 3990 | 20 | 63.4996
26 | 7565 | 5476 | 14 | 72.57105
27 | 9429 | 5950 | 39 | 63.51681
28 | 5783 | 3576 | 14 | 62.07851
29 | 6313 | 3054 | 311 | 53.30271
30 | 6863 | 3979 | 54 | 58.76439
31 | 6430 | 3465 | 46 | 54.60342
32 | 2125 | 1403 | 6 | 66.30588
33 | 2601 | 1580 | 14 | 61.28412
34 | 4598 | 2835 | 9 | 61.85298
35 | 6447 | 4940 | 20 | 76.93501
36 | 5729 | 2221 | 36 | 39.39606
37 | 8528 | 5787 | 46 | 68.39822
38 | 4480 | 2615 | 18 | 58.77232
39 | 5721 | 3793 | 43 | 67.05121
40 | 5413 | 4018 | 81 | 75.72511
41 | 6253 | 3851 | 15 | 61.82632
42 | 5917 | 1995 | 21 | 34.07132
43 | 5765 | 4126 | 14 | 71.81266
44 | 4485 | 2611 | 22 | 58.7068
45 | 5115 | 2555 | 8 | 50.10753
46 | 5838 | 3562 | 47 | 61.81912
47 | 5959 | 3504 | 9 | 58.95284
48 | 4422 | 2678 | 5 | 60.6739
49 | 10340 | 6898 | 129 | 67.95938
50 | 5042 | 3295 | 81 | 66.95756
51 | 6914 | 3600 | 186 | 54.75846
52 | 5374 | 3420 | 30 | 64.19799
53 | 2988 | 1419 | 14 | 47.9585
54 | 5501 | 4006 | 79 | 74.25923
55 | 7797 | 4744 | 91 | 62.01103
56 | 6266 | 4222 | 113 | 69.18289
57 | 6714 | 4180 | 32 | 62.73458
58 | 5709 | 3305 | 28 | 58.3815
59 | 10215 | 5931 | 126 | 59.29515
60 | 4645 | 2689 | 96 | 59.95694
61 | 8130 | 6136 | 22 | 75.74416
62 | 5001 | 2930 | 54 | 59.66807
63 | 4626 | 3130 | 14 | 67.96368
64 | 10976 | 5858 | 192 | 55.12026
65 | 8150 | 5532 | 21 | 68.13497
66 | 4883 | 3402 | 44 | 70.57137
67 | 6936 | 4530 | 179 | 67.89216
68 | 3707 | 2551 | 17 | 69.27435
69 | 6682 | 3129 | 54 | 47.63544
70 | 16264 | 8622 | 10 | 53.07427
71 | 4653 | 2714 | 7 | 58.4784
72 | 4578 | 3052 | 16 | 67.01616
73 | 4065 | 3030 | 9 | 74.76015
Este gráfico não está disponível na sua versão de Excel. Editar esta forma ou salvar esta pasta de trabalho em um formato de arquivo diferente quebrará o gráfico permanentemente.
Este gráfico não está disponível na sua versão de Excel. Editar esta forma ou salvar esta pasta de trabalho em um formato de arquivo diferente quebrará o gráfico permanentemente.