## Cru
Id | Pixels Agregados | Pixels Ligante | Pixels Brilho | Cobrimento | Estatistica | Legenda
1 | 5551 | 4330 | 0 | 78.00396 | 65.52107 | Media
2 | 5371 | 3147 | 0 | 58.59244 | 9.306485 | Desv. Pad.
3 | 10483 | 6274 | 8 | 59.92559 | 45 | Limiar Ligante
4 | 13792 | 9592 | 94 | 70.22912 | 136 | Limiar Brilho do ligante
5 | 13846 | 10151 | 60 | 73.74693
6 | 20979 | 16923 | 108 | 81.18118
7 | 6421 | 5111 | 17 | 79.86295
8 | 7137 | 5088 | 2 | 71.31848
9 | 6987 | 4775 | 35 | 68.84214
10 | 6006 | 4170 | 26 | 69.86347
11 | 3867 | 2893 | 6 | 74.96768
12 | 6323 | 4790 | 0 | 75.75518
13 | 6681 | 4751 | 25 | 71.4863
14 | 7271 | 5240 | 21 | 72.35593
15 | 5118 | 4096 | 0 | 80.03126
16 | 7462 | 5605 | 7 | 75.20772
17 | 3695 | 2348 | 15 | 63.95129 |  |  | Q1 | Q2 | Q3 | Q4 | média | Desv. Pad | Fator
18 | 15145 | 10884 | 54 | 72.22186 |  |  | 5012 | 6250 | 7462 | 20979 | 6847.397 | 3204.373 | 1
19 | 12116 | 9292 | 100 | 77.51733 |  |  | Q3-Q1 | fator | Lim inf | Lim sup | Limite inf | Limit sup
20 | 7045 | 4822 | 46 | 69.09865 |  |  | 2450 | 1.5 | 1337 | 11137 | 3643.024 | 10051.77
21 | 7542 | 5200 | 5 | 69.01352 |  |  |  |  | x1 | x2
22 | 4923 | 3945 | 39 | 80.92626 |  |  |  |  | 0 | 120
23 | 3666 | 2399 | 44 | 66.63939
24 | 8033 | 6037 | 30 | 75.52596
25 | 6322 | 3982 | 20 | 63.30275
26 | 7564 | 5476 | 13 | 72.56742
27 | 9439 | 5956 | 40 | 63.52368
28 | 5782 | 3580 | 14 | 62.15842
29 | 6316 | 3048 | 313 | 53.21406
30 | 6846 | 3977 | 53 | 58.86649
31 | 6434 | 3475 | 44 | 54.69381
32 | 2121 | 1398 | 6 | 66.19519
33 | 2587 | 1579 | 14 | 61.57712
34 | 4596 | 2839 | 9 | 61.96693
35 | 6451 | 4945 | 20 | 76.96481
36 | 5728 | 2233 | 35 | 39.59497
37 | 8524 | 5792 | 48 | 68.51244
38 | 4475 | 2611 | 19 | 58.77095
39 | 5722 | 3787 | 42 | 66.91716
40 | 5424 | 4027 | 79 | 75.70059
41 | 6250 | 3857 | 19 | 62.016
42 | 5926 | 1996 | 23 | 34.0702
43 | 5773 | 4133 | 16 | 71.86905
44 | 4478 | 2607 | 22 | 58.70925
45 | 5114 | 2555 | 8 | 50.11732
46 | 5847 | 3572 | 45 | 61.86078
47 | 5964 | 3506 | 7 | 58.90342
48 | 4426 | 2688 | 7 | 60.89019
49 | 10361 | 6903 | 130 | 67.87955
50 | 5057 | 3305 | 84 | 67.01602
51 | 6910 | 3594 | 190 | 54.76122
52 | 5366 | 3420 | 33 | 64.34961
53 | 2983 | 1428 | 14 | 48.3406
54 | 5504 | 4008 | 82 | 74.30959
55 | 7799 | 4744 | 92 | 62.00795
56 | 6265 | 4222 | 114 | 69.2099
57 | 6707 | 4183 | 32 | 62.84479
58 | 5703 | 3300 | 27 | 58.33772
59 | 10225 | 5940 | 128 | 59.34474
60 | 4636 | 2684 | 101 | 60.07334
61 | 8157 | 6153 | 29 | 75.78767
62 | 5012 | 2938 | 54 | 59.69673
63 | 4629 | 3129 | 15 | 67.91964
64 | 10983 | 5861 | 191 | 55.10334
65 | 8129 | 5531 | 20 | 68.28638
66 | 4902 | 3416 | 45 | 70.60384
67 | 6936 | 4524 | 180 | 67.82007
68 | 3711 | 2558 | 16 | 69.36136
69 | 6701 | 3142 | 52 | 47.66453
70 | 16305 | 8643 | 10 | 53.06961
71 | 4652 | 2716 | 7 | 58.53396
72 | 4606 | 3050 | 17 | 66.58706
73 | 4052 | 3025 | 10 | 74.90128
Este gráfico não está disponível na sua versão de Excel. Editar esta forma ou salvar esta pasta de trabalho em um formato de arquivo diferente quebrará o gráfico permanentemente.

## Processado
Id | Pixels Agregados | Pixels Ligante | Pixels Brilho | Cobrimento | Cobrim. S brilho | Estatistica | Legenda
1 | 5551 | 4330 | 0 | 78.00396 | 78.00396 | 65.52107 | Media
2 | 5371 | 3147 | 0 | 58.59244 | 58.59244 | 9.37089 | Desv. Pad.
3 | 10483 | 6274 | 8 | 59.92559 | 59.84928 | 64.8529 | Media S brilho
4 | 13792 | 9592 | 94 | 70.22912 | 69.54756 | 9.546604 | Desv. Pad. S brilho
5 | 13846 | 10151 | 60 | 73.74693 | 73.31359 | 15 | Limiar Ligante
6 | 20979 | 16923 | 108 | 81.18118 | 80.66638 | 232 | Limiar Brilho do ligante
7 | 6421 | 5111 | 17 | 79.86295 | 79.59819 | 34.0702 | min
8 | 7137 | 5088 | 2 | 71.31848 | 71.29046 | 81.18118 | max
9 | 6987 | 4775 | 35 | 68.84214 | 68.34121 | 14.3021 | CV (%)
10 | 6006 | 4170 | 26 | 69.86347 | 69.43057 | Gráfico
11 | 3867 | 2893 | 6 | 74.96768 | 74.81252 | 0 | X0
12 | 6323 | 4790 | 0 | 75.75518 | 75.75518 | 73 | X1
13 | 6681 | 4751 | 25 | 71.4863 | 71.11211
14 | 7271 | 5240 | 21 | 72.35593 | 72.06712
15 | 5118 | 4096 | 0 | 80.03126 | 80.03126
16 | 7462 | 5605 | 7 | 75.20772 | 75.11391
17 | 3695 | 2348 | 15 | 63.95129 | 63.54533
18 | 15145 | 10884 | 54 | 72.22186 | 71.8653
19 | 12116 | 9292 | 100 | 77.51733 | 76.69198
20 | 7045 | 4822 | 46 | 69.09865 | 68.44571
21 | 7542 | 5200 | 5 | 69.01352 | 68.94723
22 | 4923 | 3945 | 39 | 80.92626 | 80.13406
23 | 3666 | 2399 | 44 | 66.63939 | 65.43917
24 | 8033 | 6037 | 30 | 75.52596 | 75.1525
25 | 6322 | 3982 | 20 | 63.30275 | 62.9864
26 | 7564 | 5476 | 13 | 72.56742 | 72.39556
27 | 9439 | 5956 | 40 | 63.52368 | 63.0999
28 | 5782 | 3580 | 14 | 62.15842 | 61.91629
29 | 6316 | 3048 | 313 | 53.21406 | 48.25839
30 | 6846 | 3977 | 53 | 58.86649 | 58.09232
31 | 6434 | 3475 | 44 | 54.69381 | 54.00995
32 | 2121 | 1398 | 6 | 66.19519 | 65.91231
33 | 2587 | 1579 | 14 | 61.57712 | 61.03595
34 | 4596 | 2839 | 9 | 61.96693 | 61.77111
35 | 6451 | 4945 | 20 | 76.96481 | 76.65478
36 | 5728 | 2233 | 35 | 39.59497 | 38.98394
37 | 8524 | 5792 | 48 | 68.51244 | 67.94932
38 | 4475 | 2611 | 19 | 58.77095 | 58.34637
39 | 5722 | 3787 | 42 | 66.91716 | 66.18315
40 | 5424 | 4027 | 79 | 75.70059 | 74.2441
41 | 6250 | 3857 | 19 | 62.016 | 61.712
42 | 5926 | 1996 | 23 | 34.0702 | 33.68208
43 | 5773 | 4133 | 16 | 71.86905 | 71.59189
44 | 4478 | 2607 | 22 | 58.70925 | 58.21795
45 | 5114 | 2555 | 8 | 50.11732 | 49.96089
46 | 5847 | 3572 | 45 | 61.86078 | 61.09116
47 | 5964 | 3506 | 7 | 58.90342 | 58.78605
48 | 4426 | 2688 | 7 | 60.89019 | 60.73204
49 | 10361 | 6903 | 130 | 67.87955 | 66.62484
50 | 5057 | 3305 | 84 | 67.01602 | 65.35495
51 | 6910 | 3594 | 190 | 54.76122 | 52.01158
52 | 5366 | 3420 | 33 | 64.34961 | 63.73463
53 | 2983 | 1428 | 14 | 48.3406 | 47.87127
54 | 5504 | 4008 | 82 | 74.30959 | 72.81977
55 | 7799 | 4744 | 92 | 62.00795 | 60.82831
56 | 6265 | 4222 | 114 | 69.2099 | 67.39026
57 | 6707 | 4183 | 32 | 62.84479 | 62.36768
58 | 5703 | 3300 | 27 | 58.33772 | 57.86428
59 | 10225 | 5940 | 128 | 59.34474 | 58.09291
60 | 4636 | 2684 | 101 | 60.07334 | 57.89474
61 | 8157 | 6153 | 29 | 75.78767 | 75.43214
62 | 5012 | 2938 | 54 | 59.69673 | 58.61931
63 | 4629 | 3129 | 15 | 67.91964 | 67.59559
64 | 10983 | 5861 | 191 | 55.10334 | 53.36429
65 | 8129 | 5531 | 20 | 68.28638 | 68.04035
66 | 4902 | 3416 | 45 | 70.60384 | 69.68584
67 | 6936 | 4524 | 180 | 67.82007 | 65.22491
68 | 3711 | 2558 | 16 | 69.36136 | 68.93021
69 | 6701 | 3142 | 52 | 47.66453 | 46.88852
70 | 16305 | 8643 | 10 | 53.06961 | 53.00828
71 | 4652 | 2716 | 7 | 58.53396 | 58.38349
72 | 4606 | 3050 | 17 | 66.58706 | 66.21798
73 | 4052 | 3025 | 10 | 74.90128 | 74.65449
Este gráfico não está disponível na sua versão de Excel. Editar esta forma ou salvar esta pasta de trabalho em um formato de arquivo diferente quebrará o gráfico permanentemente.
Este gráfico não está disponível na sua versão de Excel. Editar esta forma ou salvar esta pasta de trabalho em um formato de arquivo diferente quebrará o gráfico permanentemente.

## normalidade
Estatística descritiva |  | Histograma | [5 empty] | Teste ꭓ² |  |  |  | Resultado Aderência
Parâmetro | Valor | Limite | Classe | F. Acum. | F. Absol. | Observed | Normal | classes | Observado | Esperado | ꭓ² parcial | Parâmetro | Valor
Média | 65.52107 | 34.0702 | (0,00; 34,07] | 1 | 1 | 1.369863 | 0.03950629 | (0,00; 34,07] | 1 | 0.02883959 | 32.70339 | Qui² Total | 39.1337
Desv. Pad | 9.37089 | 39.30475 | (34,07; 39,3] | 1 | 0 | 0 | 0.2178861 | (34,07; 39,3] | 0 | 0.1590568 | 0.1590568 | α | 0.05
Mínimo | 34.0702 | 44.53931 | (39,3; 44,54] | 2 | 1 | 1.369863 | 1.000285 | (39,3; 44,54] | 1 | 0.7302082 | 0.09968061 | N° de Classes | 11
Máximo | 81.18118 | 49.77386 | (44,54; 49,77] | 4 | 2 | 2.739726 | 3.385918 | (44,54; 49,77] | 2 | 2.47172 | 0.09002642 | P Estimados | 2
Amplitude | 47.11098 | 55.00841 | (49,77; 55,01] | 9 | 5 | 6.849315 | 8.452889 | (49,77; 55,01] | 5 | 6.170609 | 0.222073 | Gru de liberdade | 8
Nº Amostras | 73 | 60.24297 | (55,01; 60,24] | 21 | 12 | 16.43836 | 15.56693 | (55,01; 60,24] | 12 | 11.36386 | 0.03561047 | ꭓ² crítico | 15.50731
Nº Classes | 9 | 65.47752 | (60,24; 65,48] | 33 | 12 | 16.43836 | 21.15118 | (60,24; 65,48] | 12 | 15.44036 | 0.7665686 | NÃO há indícios de normalidade
Incremento | 5.234554 | 70.71207 | (65,48; 70,71] | 51 | 18 | 24.65753 | 21.20475 | (65,48; 70,71] | 18 | 15.47946 | 0.4104213
|  | 75.94663 | (70,71; 75,95] | 66 | 15 | 20.54795 | 15.68551 | (70,71; 75,95] | 15 | 11.45042 | 1.100354
|  | 81.18118 | (75,95; 81,18] | 73 | 7 | 9.589041 | 8.56049 | (75,95; 81,18] | 7 | 6.249157 | 0.0902145
|  | ∞ | (81,18; ∞) | 73 | 0 | 0 | 4.734657 | (81,18; ∞) | 0 | 3.4563 | 3.4563
[8 empty] | Total | 73 | 73 | 39.1337
Premissas: amostragem aleatória, simples e dependente; a média da amostra é igual a média da população; o desv. padrão da amostra é igual ao desv. padrão da população dividido pela raiz do n° de observações.
Hipótesis: H0 -> A distribuição normal representa o comportamento da amostra;
Ha -> A distribuição normal não representa o comportamento da amostra.
Note on U5: Autor: Aderência -> Unilateral à direita.
Note on U7: Autor: Na dist.Normal, são necessários estimar a média e o desvio padrão da população. Estes foram estimdos com os dados amostrais.