## Cru
Id | Pixels Agregados | Pixels Ligante | Pixels Brilho | Cobrimento | Estatistica | Legenda
1 | 7892 | 3644 | 0 | 46.17334 | 53.85001 | Media
2 | 8241 | 6132 | 0 | 74.40845 | 13.30668 | Desv. Pad.
3 | 9232 | 3200 | 0 | 34.66205 | 48 | Limiar Ligante
4 | 7296 | 2731 | 0 | 37.43147 | 159 | Limiar Brilho do ligante
5 | 8746 | 2573 | 0 | 29.41916
6 | 9436 | 3015 | 0 | 31.9521
7 | 9242 | 4044 | 0 | 43.75676
8 | 6357 | 2508 | 0 | 39.45257
9 | 12286 | 3818 | 0 | 31.07602
10 | 12319 | 4063 | 0 | 32.98157
11 | 7311 | 4242 | 0 | 58.02216
12 | 8464 | 4441 | 0 | 52.46928
13 | 7551 | 2888 | 0 | 38.24659
14 | 7767 | 4049 | 0 | 52.13081
15 | 9572 | 4229 | 0 | 44.18094
16 | 9636 | 4458 | 0 | 46.26401
17 | 13376 | 8254 | 0 | 61.70754 |  |  | Q1 | Q2 | Q3 | Q4 | média | Desv. Pad | Fator
18 | 8586 | 5096 | 0 | 59.35243 |  |  | 6470.75 | 7705 | 9150.75 | 13376 | 7954.137 | 1968.478 | 1
19 | 5951 | 3351 | 0 | 56.30986 |  |  | Q3-Q1 | fator | Lim inf | Lim sup | Limite inf | Limit sup
20 | 5203 | 3398 | 0 | 65.30848 |  |  | 2680 | 1.5 | 2450.75 | 13170.75 | 5985.659 | 9922.615
21 | 5603 | 3636 | 0 | 64.89381 |  |  |  |  | x1 | x2
22 | 6381 | 3540 | 0 | 55.4772 |  |  |  |  | 0 | 120
23 | 8532 | 5985 | 0 | 70.14768
24 | 5602 | 2349 | 0 | 41.93145
25 | 7048 | 2463 | 0 | 34.94608
26 | 7131 | 4060 | 0 | 56.93451
27 | 8414 | 2857 | 19 | 34.18113
28 | 6704 | 3934 | 0 | 58.68138
29 | 9191 | 3947 | 0 | 42.94418
30 | 9386 | 5051 | 0 | 53.81419
31 | 5733 | 2894 | 0 | 50.47968
32 | 6551 | 3033 | 0 | 46.29828
33 | 5658 | 4037 | 0 | 71.3503
34 | 6336 | 3466 | 0 | 54.70328
35 | 5329 | 4569 | 0 | 85.73841
36 | 11565 | 5709 | 0 | 49.36446
37 | 7020 | 2333 | 0 | 33.23362
38 | 9851 | 3517 | 0 | 35.70196
39 | 7611 | 5708 | 31 | 75.40402
40 | 11279 | 6332 | 29 | 56.39684
41 | 8308 | 3312 | 0 | 39.86519
42 | 6573 | 4360 | 0 | 66.33196
43 | 10763 | 6709 | 49 | 62.78919
44 | 7637 | 5273 | 4 | 69.09781
45 | 5939 | 4504 | 0 | 75.83768
46 | 12107 | 5255 | 0 | 43.40464
47 | 8580 | 3810 | 2 | 44.4289
48 | 7232 | 5001 | 0 | 69.151
49 | 8628 | 3311 | 0 | 38.37506
50 | 12825 | 6420 | 0 | 50.05848
51 | 5660 | 2931 | 3 | 51.83746
52 | 8682 | 5188 | 0 | 59.75582
53 | 8141 | 5617 | 0 | 68.99644
54 | 7081 | 3247 | 0 | 45.85511
55 | 6705 | 3959 | 0 | 59.04549
56 | 8278 | 4966 | 0 | 59.99034
57 | 7988 | 3275 | 0 | 40.999
58 | 9989 | 6980 | 0 | 69.87686
59 | 9030 | 6831 | 0 | 75.64784
60 | 11573 | 4505 | 46 | 39.32429
61 | 6710 | 2992 | 10 | 44.7392
62 | 6084 | 3790 | 0 | 62.29454
63 | 7897 | 3843 | 0 | 48.66405
64 | 6704 | 3999 | 0 | 59.65095
65 | 6864 | 4186 | 0 | 60.98485
66 | 6075 | 2846 | 0 | 46.84774
67 | 10259 | 5985 | 298 | 61.24379
68 | 8071 | 4307 | 0 | 53.3639
69 | 8579 | 6088 | 0 | 70.96398
70 | 12247 | 4871 | 6 | 39.822
71 | 7592 | 5980 | 0 | 78.76712
72 | 5948 | 2839 | 0 | 47.73033
73 | 12536 | 4807 | 0 | 38.34556
74 | 6491 | 2269 | 1 | 34.9715
75 | 6134 | 4380 | 57 | 72.33453
76 | 6104 | 3658 | 1 | 59.9443
77 | 7408 | 3534 | 6 | 47.78618
78 | 7932 | 3984 | 18 | 50.45386
79 | 6831 | 3509 | 0 | 51.36876
80 | 10983 | 5276 | 11 | 48.13803
81 | 9442 | 5076 | 9 | 53.85512
82 | 5428 | 2419 | 0 | 44.56522
83 | 5817 | 4011 | 0 | 68.95307
84 | 5004 | 2696 | 0 | 53.8769
85 | 7842 | 3917 | 10 | 50.07651
86 | 5240 | 4235 | 0 | 80.82061
87 | 7120 | 4416 | 0 | 62.02247
88 | 7970 | 3660 | 0 | 45.92221
89 | 10286 | 4134 | 1 | 40.20027
90 | 6464 | 3210 | 0 | 49.65965
91 | 8925 | 4435 | 1 | 49.70308
92 | 6362 | 3529 | 0 | 55.46998
93 | 5294 | 3487 | 0 | 65.86702
94 | 6534 | 1950 | 0 | 29.84389
95 | 5735 | 2785 | 0 | 48.56146
96 | 7643 | 4540 | 0 | 59.40076
97 | 8652 | 3511 | 0 | 40.58021
98 | 6795 | 4500 | 0 | 66.22517
99 | 8637 | 4700 | 0 | 54.41704
100 | 10184 | 5779 | 0 | 56.74588
101 | 12671 | 6349 | 8 | 50.16968
102 | 4593 | 3305 | 0 | 71.95733
103 | 6880 | 2175 | 1 | 31.62791
104 | 7160 | 2724 | 11 | 38.19832
105 | 10318 | 5974 | 0 | 57.89882
106 | 7229 | 3297 | 2 | 45.63563
107 | 7622 | 5583 | 26 | 73.58961
108 | 7545 | 4349 | 0 | 57.64082
109 | 7458 | 3581 | 0 | 48.01555
110 | 6173 | 4356 | 4 | 70.63016
111 | 6948 | 5482 | 18 | 79.15947
112 | 9580 | 5483 | 2 | 57.2547
113 | 6771 | 3205 | 0 | 47.33422
114 | 5972 | 4642 | 0 | 77.7294
115 | 6443 | 3888 | 0 | 60.34456
116 | 9171 | 5091 | 1 | 55.52284
117 | 8169 | 6859 | 0 | 83.96377
Este gráfico não está disponível na sua versão de Excel. Editar esta forma ou salvar esta pasta de trabalho em um formato de arquivo diferente quebrará o gráfico permanentemente.

## Processado
Id | Pixels Agregados | Pixels Ligante | Pixels Brilho | Cobrimento | Cobrim. S brilho | Estatistica | Legenda
1 | 7892 | 3644 | 0 | 46.17334 | 46.17334 | 53.85001 | Media
2 | 8241 | 6132 | 0 | 74.40845 | 74.40845 | 13.36391 | Desv. Pad.
3 | 9232 | 3200 | 0 | 34.66205 | 34.66205 | 53.78554 | Media S brilho
4 | 7296 | 2731 | 0 | 37.43147 | 37.43147 | 13.33546 | Desv. Pad. S brilho
5 | 8746 | 2573 | 0 | 29.41916 | 29.41916 | 15 | Limiar Ligante
6 | 9436 | 3015 | 0 | 31.9521 | 31.9521 | 232 | Limiar Brilho do ligante
7 | 9242 | 4044 | 0 | 43.75676 | 43.75676 | 29.41916 | min
8 | 6357 | 2508 | 0 | 39.45257 | 39.45257 | 85.73841 | max
9 | 12286 | 3818 | 0 | 31.07602 | 31.07602 | 24.81692 | CV (%)
10 | 12319 | 4063 | 0 | 32.98157 | 32.98157 | Gráfico
11 | 7311 | 4242 | 0 | 58.02216 | 58.02216 | 0 | X0
12 | 8464 | 4441 | 0 | 52.46928 | 52.46928 | 117 | X1
13 | 7551 | 2888 | 0 | 38.24659 | 38.24659
14 | 7767 | 4049 | 0 | 52.13081 | 52.13081
15 | 9572 | 4229 | 0 | 44.18094 | 44.18094
16 | 9636 | 4458 | 0 | 46.26401 | 46.26401
17 | 13376 | 8254 | 0 | 61.70754 | 61.70754
18 | 8586 | 5096 | 0 | 59.35243 | 59.35243
19 | 5951 | 3351 | 0 | 56.30986 | 56.30986
20 | 5203 | 3398 | 0 | 65.30848 | 65.30848
21 | 5603 | 3636 | 0 | 64.89381 | 64.89381
22 | 6381 | 3540 | 0 | 55.4772 | 55.4772
23 | 8532 | 5985 | 0 | 70.14768 | 70.14768
24 | 5602 | 2349 | 0 | 41.93145 | 41.93145
25 | 7048 | 2463 | 0 | 34.94608 | 34.94608
26 | 7131 | 4060 | 0 | 56.93451 | 56.93451
27 | 8414 | 2857 | 19 | 34.18113 | 33.95531
28 | 6704 | 3934 | 0 | 58.68138 | 58.68138
29 | 9191 | 3947 | 0 | 42.94418 | 42.94418
30 | 9386 | 5051 | 0 | 53.81419 | 53.81419
31 | 5733 | 2894 | 0 | 50.47968 | 50.47968
32 | 6551 | 3033 | 0 | 46.29828 | 46.29828
33 | 5658 | 4037 | 0 | 71.3503 | 71.3503
34 | 6336 | 3466 | 0 | 54.70328 | 54.70328
35 | 5329 | 4569 | 0 | 85.73841 | 85.73841
36 | 11565 | 5709 | 0 | 49.36446 | 49.36446
37 | 7020 | 2333 | 0 | 33.23362 | 33.23362
38 | 9851 | 3517 | 0 | 35.70196 | 35.70196
39 | 7611 | 5708 | 31 | 75.40402 | 74.99672
40 | 11279 | 6332 | 29 | 56.39684 | 56.13973
41 | 8308 | 3312 | 0 | 39.86519 | 39.86519
42 | 6573 | 4360 | 0 | 66.33196 | 66.33196
43 | 10763 | 6709 | 49 | 62.78919 | 62.33392
44 | 7637 | 5273 | 4 | 69.09781 | 69.04544
45 | 5939 | 4504 | 0 | 75.83768 | 75.83768
46 | 12107 | 5255 | 0 | 43.40464 | 43.40464
47 | 8580 | 3810 | 2 | 44.4289 | 44.40559
48 | 7232 | 5001 | 0 | 69.151 | 69.151
49 | 8628 | 3311 | 0 | 38.37506 | 38.37506
50 | 12825 | 6420 | 0 | 50.05848 | 50.05848
51 | 5660 | 2931 | 3 | 51.83746 | 51.78445
52 | 8682 | 5188 | 0 | 59.75582 | 59.75582
53 | 8141 | 5617 | 0 | 68.99644 | 68.99644
54 | 7081 | 3247 | 0 | 45.85511 | 45.85511
55 | 6705 | 3959 | 0 | 59.04549 | 59.04549
56 | 8278 | 4966 | 0 | 59.99034 | 59.99034
57 | 7988 | 3275 | 0 | 40.999 | 40.999
58 | 9989 | 6980 | 0 | 69.87686 | 69.87686
59 | 9030 | 6831 | 0 | 75.64784 | 75.64784
60 | 11573 | 4505 | 46 | 39.32429 | 38.92681
61 | 6710 | 2992 | 10 | 44.7392 | 44.59016
62 | 6084 | 3790 | 0 | 62.29454 | 62.29454
63 | 7897 | 3843 | 0 | 48.66405 | 48.66405
64 | 6704 | 3999 | 0 | 59.65095 | 59.65095
65 | 6864 | 4186 | 0 | 60.98485 | 60.98485
66 | 6075 | 2846 | 0 | 46.84774 | 46.84774
67 | 10259 | 5985 | 298 | 61.24379 | 58.33902
68 | 8071 | 4307 | 0 | 53.3639 | 53.3639
69 | 8579 | 6088 | 0 | 70.96398 | 70.96398
70 | 12247 | 4871 | 6 | 39.822 | 39.77301
71 | 7592 | 5980 | 0 | 78.76712 | 78.76712
72 | 5948 | 2839 | 0 | 47.73033 | 47.73033
73 | 12536 | 4807 | 0 | 38.34556 | 38.34556
74 | 6491 | 2269 | 1 | 34.9715 | 34.95609
75 | 6134 | 4380 | 57 | 72.33453 | 71.40528
76 | 6104 | 3658 | 1 | 59.9443 | 59.92792
77 | 7408 | 3534 | 6 | 47.78618 | 47.70518
78 | 7932 | 3984 | 18 | 50.45386 | 50.22693
79 | 6831 | 3509 | 0 | 51.36876 | 51.36876
80 | 10983 | 5276 | 11 | 48.13803 | 48.03788
81 | 9442 | 5076 | 9 | 53.85512 | 53.7598
82 | 5428 | 2419 | 0 | 44.56522 | 44.56522
83 | 5817 | 4011 | 0 | 68.95307 | 68.95307
84 | 5004 | 2696 | 0 | 53.8769 | 53.8769
85 | 7842 | 3917 | 10 | 50.07651 | 49.94899
86 | 5240 | 4235 | 0 | 80.82061 | 80.82061
87 | 7120 | 4416 | 0 | 62.02247 | 62.02247
88 | 7970 | 3660 | 0 | 45.92221 | 45.92221
89 | 10286 | 4134 | 1 | 40.20027 | 40.19055
90 | 6464 | 3210 | 0 | 49.65965 | 49.65965
91 | 8925 | 4435 | 1 | 49.70308 | 49.69188
92 | 6362 | 3529 | 0 | 55.46998 | 55.46998
93 | 5294 | 3487 | 0 | 65.86702 | 65.86702
94 | 6534 | 1950 | 0 | 29.84389 | 29.84389
95 | 5735 | 2785 | 0 | 48.56146 | 48.56146
96 | 7643 | 4540 | 0 | 59.40076 | 59.40076
97 | 8652 | 3511 | 0 | 40.58021 | 40.58021
98 | 6795 | 4500 | 0 | 66.22517 | 66.22517
99 | 8637 | 4700 | 0 | 54.41704 | 54.41704
100 | 10184 | 5779 | 0 | 56.74588 | 56.74588
101 | 12671 | 6349 | 8 | 50.16968 | 50.10654
102 | 4593 | 3305 | 0 | 71.95733 | 71.95733
103 | 6880 | 2175 | 1 | 31.62791 | 31.61337
104 | 7160 | 2724 | 11 | 38.19832 | 38.04469
105 | 10318 | 5974 | 0 | 57.89882 | 57.89882
106 | 7229 | 3297 | 2 | 45.63563 | 45.60797
107 | 7622 | 5583 | 26 | 73.58961 | 73.24849
108 | 7545 | 4349 | 0 | 57.64082 | 57.64082
109 | 7458 | 3581 | 0 | 48.01555 | 48.01555
110 | 6173 | 4356 | 4 | 70.63016 | 70.56537
111 | 6948 | 5482 | 18 | 79.15947 | 78.9004
112 | 9580 | 5483 | 2 | 57.2547 | 57.23382
113 | 6771 | 3205 | 0 | 47.33422 | 47.33422
114 | 5972 | 4642 | 0 | 77.7294 | 77.7294
115 | 6443 | 3888 | 0 | 60.34456 | 60.34456
116 | 9171 | 5091 | 1 | 55.52284 | 55.51194
117 | 8169 | 6859 | 0 | 83.96377 | 83.96377
Este gráfico não está disponível na sua versão de Excel. Editar esta forma ou salvar esta pasta de trabalho em um formato de arquivo diferente quebrará o gráfico permanentemente.
Este gráfico não está disponível na sua versão de Excel. Editar esta forma ou salvar esta pasta de trabalho em um formato de arquivo diferente quebrará o gráfico permanentemente.

## normalidade
Estatística descritiva |  | Histograma | [5 empty] | Teste ꭓ² |  |  |  | Resultado Aderência
Parâmetro | Valor | Limite | Classe | F. Acum. | F. Absol. | Observed | Normal | classes | Observado | Esperado | ꭓ² parcial | Parâmetro | Valor
Média | 53.85001 | 29.41916 | (0,00; 29,42] | 1 | 1 | 0.8547009 | 3.376573 | (0,00; 29,42] | 1 | 3.950591 | 2.203717 | Qui² Total | 10.90127
Desv. Pad | 13.36391 | 34.53909 | (29,42; 34,54] | 8 | 7 | 5.982906 | 4.04626 | (29,42; 34,54] | 7 | 4.734124 | 1.084508 | α | 0.05
Mínimo | 29.41916 | 39.65903 | (34,54; 39,66] | 19 | 11 | 9.401709 | 6.991489 | (34,54; 39,66] | 11 | 8.180043 | 0.9721416 | N° de Classes | 13
Máximo | 85.73841 | 44.77896 | (39,66; 44,78] | 32 | 13 | 11.11111 | 10.44979 | (39,66; 44,78] | 13 | 12.22626 | 0.04896632 | P Estimados | 2
Amplitude | 56.31925 | 49.89889 | (44,78; 49,9] | 49 | 17 | 14.52991 | 13.51053 | (44,78; 49,9] | 17 | 15.80732 | 0.08998903 | Gru de liberdade | 10
Nº Amostras | 117 | 55.01882 | (49,9; 55,02] | 64 | 15 | 12.82051 | 15.11007 | (49,9; 55,02] | 15 | 17.67879 | 0.4059042 | ꭓ² crítico | 18.30704
Nº Classes | 11 | 60.13875 | (55,02; 60,14] | 83 | 19 | 16.23932 | 14.61812 | (55,02; 60,14] | 19 | 17.1032 | 0.2103607 | Há indícios de normalidade
Incremento | 5.119932 | 65.25869 | (60,14; 65,26] | 91 | 8 | 6.837607 | 12.23339 | (60,14; 65,26] | 8 | 14.31307 | 2.784509
|  | 70.37862 | (65,26; 70,38] | 101 | 10 | 8.547009 | 8.855862 | (65,26; 70,38] | 10 | 10.36136 | 0.01260257
|  | 75.49855 | (70,38; 75,5] | 109 | 8 | 6.837607 | 5.545483 | (70,38; 75,5] | 8 | 6.488216 | 0.3522528
|  | 80.61848 | (75,5; 80,62] | 114 | 5 | 4.273504 | 3.003776 | (75,5; 80,62] | 5 | 3.514418 | 0.6279718
|  | 85.73841 | (80,62; 85,74] | 117 | 3 | 2.564103 | 1.40737 | (80,62; 85,74] | 3 | 1.646623 | 1.112355
|  | ∞ | (85,74; ∞) | 117 | 0 | 0 | 0.8512731 | (85,74; ∞) | 0 | 0.9959895 | 0.9959895
[8 empty] | Total | 117 | 117 | 10.90127
Premissas: amostragem aleatória, simples e dependente; a média da amostra é igual a média da população; o desv. padrão da amostra é igual ao desv. padrão da população dividido pela raiz do n° de observações.
Hipótesis: H0 -> A distribuição normal representa o comportamento da amostra;
Ha -> A distribuição normal não representa o comportamento da amostra.
Note on U5: Autor: Aderência -> Unilateral à direita.
Note on U7: Autor: Na dist.Normal, são necessários estimar a média e o desvio padrão da população. Estes foram estimdos com os dados amostrais.