## Cru
Id | Pixels Agregados | Pixels Ligante | Pixels Brilho | Cobrimento | Estatistica | Legenda
1 | 12888 | 12350 | 112 | 96.6946 | 98.94997 | Media
2 | 8015 | 7646 | 190 | 97.76669 | 0.869668 | Desv. Pad.
3 | 9676 | 9607 | 27 | 99.56594 | 135 | Limiar Ligante
4 | 12286 | 11761 | 290 | 98.08725 | 170 | Limiar Brilho do ligante
5 | 10989 | 10871 | 48 | 99.363
6 | 9346 | 8909 | 119 | 96.59747
7 | 8901 | 8691 | 77 | 98.50579
8 | 10435 | 10429 | 0 | 99.9425
9 | 12295 | 12010 | 86 | 98.38146
10 | 15702 | 15505 | 88 | 99.30582
11 | 6134 | 6087 | 16 | 99.49462
12 | 8716 | 8186 | 191 | 96.1106
13 | 10727 | 10666 | 19 | 99.60846
14 | 6523 | 6426 | 17 | 98.77357
15 | 11086 | 11025 | 14 | 99.57604
16 | 12060 | 11937 | 43 | 99.33665
17 | 10038 | 9085 | 645 | 96.93166 |  |  | Q1 | Q2 | Q3 | Q4 | média | Desv. Pad | Fator
18 | 9053 | 8853 | 131 | 99.23782 |  |  | 8816.25 | 10693.5 | 13125.25 | 27313 | 11431.02 | 3815.041 | 1
19 | 15452 | 14650 | 397 | 97.37898 |  |  | Q3-Q1 | fator | Lim inf | Lim sup | Limite inf | Limit sup
20 | 6567 | 6318 | 103 | 97.77676 |  |  | 4309 | 1.5 | 2352.75 | 19588.75 | 7615.981 | 15246.06
21 | 12148 | 11823 | 137 | 98.45242 |  |  |  |  | x1 | x2
22 | 15387 | 15288 | 43 | 99.63606 |  |  |  |  | 0 | 120
23 | 14945 | 14758 | 67 | 99.19706
24 | 9136 | 8920 | 103 | 98.76313
25 | 20180 | 19991 | 55 | 99.33598
26 | 12662 | 12476 | 81 | 99.17075
27 | 11114 | 10769 | 191 | 98.61436
28 | 10052 | 10028 | 6 | 99.82093
29 | 12793 | 12506 | 112 | 98.63206
30 | 13691 | 13059 | 293 | 97.52392
31 | 10529 | 10346 | 63 | 98.86029
32 | 8175 | 7945 | 135 | 98.83792
33 | 10125 | 9998 | 33 | 99.0716
34 | 7595 | 7589 | 0 | 99.921
35 | 10322 | 10107 | 130 | 99.17652
36 | 6435 | 5886 | 326 | 96.53458
37 | 10660 | 10303 | 163 | 98.18011
38 | 11210 | 11000 | 91 | 98.93845
39 | 5898 | 5834 | 41 | 99.61004
40 | 12113 | 12011 | 10 | 99.24049
41 | 15093 | 14393 | 404 | 98.03883
42 | 8788 | 8785 | 0 | 99.96586
43 | 7557 | 7467 | 24 | 99.12664
44 | 12135 | 11758 | 145 | 98.08817
45 | 18493 | 18076 | 280 | 99.25918
46 | 7163 | 7143 | 8 | 99.83247
47 | 11211 | 10917 | 166 | 98.85826
48 | 9715 | 9570 | 44 | 98.96037
49 | 9744 | 9686 | 26 | 99.67159
50 | 8127 | 8127 | 0 | 100
51 | 7643 | 7607 | 1 | 99.54206
52 | 7402 | 7250 | 40 | 98.4869
53 | 10351 | 10231 | 50 | 99.32374
54 | 13856 | 13691 | 63 | 99.26386
55 | 6850 | 6647 | 48 | 97.73723
56 | 7554 | 7483 | 13 | 99.23219
57 | 9689 | 9565 | 52 | 99.25689
58 | 15159 | 15043 | 32 | 99.44587
59 | 12881 | 12712 | 87 | 99.3634
60 | 10538 | 10305 | 106 | 98.79484
61 | 11531 | 11497 | 7 | 99.76585
62 | 27313 | 27159 | 60 | 99.65584
63 | 19658 | 19571 | 30 | 99.71004
64 | 9119 | 9017 | 60 | 99.53942
65 | 12377 | 12262 | 17 | 99.20821
66 | 7166 | 7156 | 0 | 99.86045
67 | 7805 | 7783 | 4 | 99.76938
68 | 9754 | 9694 | 10 | 99.48739
69 | 13165 | 12854 | 162 | 98.86821
70 | 16709 | 16683 | 0 | 99.8444
71 | 17955 | 17149 | 429 | 97.90031
72 | 9447 | 9250 | 107 | 99.04732
73 | 20278 | 20211 | 5 | 99.69425
74 | 16477 | 16059 | 187 | 98.59805
75 | 6712 | 6675 | 9 | 99.58284
76 | 13350 | 12688 | 346 | 97.63296
77 | 8261 | 8121 | 64 | 99.08001
78 | 10541 | 10405 | 53 | 99.2126
79 | 12764 | 12478 | 132 | 98.79348
80 | 15966 | 15785 | 62 | 99.25467
81 | 15932 | 15784 | 46 | 99.35978
82 | 4654 | 4630 | 1 | 99.5058
83 | 11919 | 11873 | 11 | 99.70635
84 | 8545 | 8540 | 0 | 99.94149
85 | 10198 | 10022 | 59 | 98.85272
86 | 11343 | 10841 | 185 | 97.20532
87 | 14736 | 14666 | 15 | 99.62676
88 | 13006 | 12882 | 36 | 99.32339
89 | 15960 | 15956 | 0 | 99.97494
90 | 14143 | 13982 | 61 | 99.29294
Este gráfico não está disponível na sua versão de Excel. Editar esta forma ou salvar esta pasta de trabalho em um formato de arquivo diferente quebrará o gráfico permanentemente.

## Processado
Id | Pixels Agregados | Pixels Ligante | Pixels Brilho | Cobrimento | Cobrim. S brilho | Estatistica | Legenda
1 | 12888 | 12350 | 112 | 96.6946 | 95.82557 | 98.94997 | Media
2 | 8015 | 7646 | 190 | 97.76669 | 95.39613 | 0.8745401 | Desv. Pad.
3 | 9676 | 9607 | 27 | 99.56594 | 99.2869 | 98.11934 | Media S brilho
4 | 12286 | 11761 | 290 | 98.08725 | 95.72684 | 1.796318 | Desv. Pad. S brilho
5 | 10989 | 10871 | 48 | 99.363 | 98.9262 | 15 | Limiar Ligante
6 | 9346 | 8909 | 119 | 96.59747 | 95.3242 | 232 | Limiar Brilho do ligante
7 | 8901 | 8691 | 77 | 98.50579 | 97.64071 | 96.1106 | min
8 | 10435 | 10429 | 0 | 99.9425 | 99.9425 | 100 | max
9 | 12295 | 12010 | 86 | 98.38146 | 97.68198 | 0.8838205 | CV (%)
10 | 15702 | 15505 | 88 | 99.30582 | 98.74538 | Gráfico
11 | 6134 | 6087 | 16 | 99.49462 | 99.23378 | 0 | X0
12 | 8716 | 8186 | 191 | 96.1106 | 93.91923 | 90 | X1
13 | 10727 | 10666 | 19 | 99.60846 | 99.43134
14 | 6523 | 6426 | 17 | 98.77357 | 98.51295
15 | 11086 | 11025 | 14 | 99.57604 | 99.44976
16 | 12060 | 11937 | 43 | 99.33665 | 98.9801
17 | 10038 | 9085 | 645 | 96.93166 | 90.50608
18 | 9053 | 8853 | 131 | 99.23782 | 97.79079
19 | 15452 | 14650 | 397 | 97.37898 | 94.80973
20 | 6567 | 6318 | 103 | 97.77676 | 96.20831
21 | 12148 | 11823 | 137 | 98.45242 | 97.32466
22 | 15387 | 15288 | 43 | 99.63606 | 99.3566
23 | 14945 | 14758 | 67 | 99.19706 | 98.74875
24 | 9136 | 8920 | 103 | 98.76313 | 97.63573
25 | 20180 | 19991 | 55 | 99.33598 | 99.06343
26 | 12662 | 12476 | 81 | 99.17075 | 98.53104
27 | 11114 | 10769 | 191 | 98.61436 | 96.89581
28 | 10052 | 10028 | 6 | 99.82093 | 99.76124
29 | 12793 | 12506 | 112 | 98.63206 | 97.75659
30 | 13691 | 13059 | 293 | 97.52392 | 95.38383
31 | 10529 | 10346 | 63 | 98.86029 | 98.26194
32 | 8175 | 7945 | 135 | 98.83792 | 97.18654
33 | 10125 | 9998 | 33 | 99.0716 | 98.74568
34 | 7595 | 7589 | 0 | 99.921 | 99.921
35 | 10322 | 10107 | 130 | 99.17652 | 97.91707
36 | 6435 | 5886 | 326 | 96.53458 | 91.46853
37 | 10660 | 10303 | 163 | 98.18011 | 96.65103
38 | 11210 | 11000 | 91 | 98.93845 | 98.12667
39 | 5898 | 5834 | 41 | 99.61004 | 98.91489
40 | 12113 | 12011 | 10 | 99.24049 | 99.15793
41 | 15093 | 14393 | 404 | 98.03883 | 95.36209
42 | 8788 | 8785 | 0 | 99.96586 | 99.96586
43 | 7557 | 7467 | 24 | 99.12664 | 98.80905
44 | 12135 | 11758 | 145 | 98.08817 | 96.89328
45 | 18493 | 18076 | 280 | 99.25918 | 97.74509
46 | 7163 | 7143 | 8 | 99.83247 | 99.72079
47 | 11211 | 10917 | 166 | 98.85826 | 97.37758
48 | 9715 | 9570 | 44 | 98.96037 | 98.50746
49 | 9744 | 9686 | 26 | 99.67159 | 99.40476
50 | 8127 | 8127 | 0 | 100 | 100
51 | 7643 | 7607 | 1 | 99.54206 | 99.52898
52 | 7402 | 7250 | 40 | 98.4869 | 97.9465
53 | 10351 | 10231 | 50 | 99.32374 | 98.84069
54 | 13856 | 13691 | 63 | 99.26386 | 98.80918
55 | 6850 | 6647 | 48 | 97.73723 | 97.0365
56 | 7554 | 7483 | 13 | 99.23219 | 99.0601
57 | 9689 | 9565 | 52 | 99.25689 | 98.7202
58 | 15159 | 15043 | 32 | 99.44587 | 99.23478
59 | 12881 | 12712 | 87 | 99.3634 | 98.68799
60 | 10538 | 10305 | 106 | 98.79484 | 97.78895
61 | 11531 | 11497 | 7 | 99.76585 | 99.70514
62 | 27313 | 27159 | 60 | 99.65584 | 99.43617
63 | 19658 | 19571 | 30 | 99.71004 | 99.55743
64 | 9119 | 9017 | 60 | 99.53942 | 98.88146
65 | 12377 | 12262 | 17 | 99.20821 | 99.07086
66 | 7166 | 7156 | 0 | 99.86045 | 99.86045
67 | 7805 | 7783 | 4 | 99.76938 | 99.71813
68 | 9754 | 9694 | 10 | 99.48739 | 99.38487
69 | 13165 | 12854 | 162 | 98.86821 | 97.63768
70 | 16709 | 16683 | 0 | 99.8444 | 99.8444
71 | 17955 | 17149 | 429 | 97.90031 | 95.511
72 | 9447 | 9250 | 107 | 99.04732 | 97.91468
73 | 20278 | 20211 | 5 | 99.69425 | 99.66959
74 | 16477 | 16059 | 187 | 98.59805 | 97.46313
75 | 6712 | 6675 | 9 | 99.58284 | 99.44875
76 | 13350 | 12688 | 346 | 97.63296 | 95.0412
77 | 8261 | 8121 | 64 | 99.08001 | 98.30529
78 | 10541 | 10405 | 53 | 99.2126 | 98.7098
79 | 12764 | 12478 | 132 | 98.79348 | 97.75932
80 | 15966 | 15785 | 62 | 99.25467 | 98.86634
81 | 15932 | 15784 | 46 | 99.35978 | 99.07105
82 | 4654 | 4630 | 1 | 99.5058 | 99.48431
83 | 11919 | 11873 | 11 | 99.70635 | 99.61406
84 | 8545 | 8540 | 0 | 99.94149 | 99.94149
85 | 10198 | 10022 | 59 | 98.85272 | 98.27417
86 | 11343 | 10841 | 185 | 97.20532 | 95.57436
87 | 14736 | 14666 | 15 | 99.62676 | 99.52497
88 | 13006 | 12882 | 36 | 99.32339 | 99.04659
89 | 15960 | 15956 | 0 | 99.97494 | 99.97494
90 | 14143 | 13982 | 61 | 99.29294 | 98.86163
Este gráfico não está disponível na sua versão de Excel. Editar esta forma ou salvar esta pasta de trabalho em um formato de arquivo diferente quebrará o gráfico permanentemente.
Este gráfico não está disponível na sua versão de Excel. Editar esta forma ou salvar esta pasta de trabalho em um formato de arquivo diferente quebrará o gráfico permanentemente.

## normalidade
Estatística descritiva |  | Histograma | [5 empty] | Teste ꭓ² |  |  |  | Resultado Aderência
Parâmetro | Valor | Limite | Classe | F. Acum. | F. Absol. | Observed | Normal | classes | Observado | Esperado | ꭓ² parcial | Parâmetro | Valor
Média | 98.94997 | 96.1106 | (0,00; 96,11] | 1 | 1 | 1.111111 | 0.05837698 | (0,00; 96,11] | 1 | 0.05253929 | 17.08592 | Qui² Total | 65.7924
Desv. Pad | 0.8745401 | 96.54276 | (96,11; 96,54] | 2 | 1 | 1.111111 | 0.2372958 | (96,11; 96,54] | 1 | 0.2135662 | 2.895956 | α | 0.05
Mínimo | 96.1106 | 96.97491 | (96,54; 96,97] | 5 | 3 | 3.333333 | 0.9003937 | (96,54; 96,97] | 3 | 0.8103543 | 5.916608 | N° de Classes | 11
Máximo | 100 | 97.40707 | (96,97; 97,41] | 7 | 2 | 2.222222 | 2.688523 | (96,97; 97,41] | 2 | 2.41967 | 0.07278809 | P Estimados | 2
Amplitude | 3.889399 | 97.83922 | (97,41; 97,84] | 12 | 5 | 5.555556 | 6.31809 | (97,41; 97,84] | 5 | 5.686281 | 0.08282764 | Gru de liberdade | 8
Nº Amostras | 90 | 98.27138 | (97,84; 98,27] | 17 | 5 | 5.555556 | 11.68667 | (97,84; 98,27] | 5 | 10.51801 | 2.894882 | ꭓ² crítico | 15.50731
Nº Classes | 9 | 98.70353 | (98,27; 98,7] | 24 | 7 | 7.777778 | 17.01611 | (98,27; 98,7] | 7 | 15.3145 | 4.51408 | NÃO há indícios de normalidade
Incremento | 0.4321554 | 99.13569 | (98,7; 99,14] | 39 | 15 | 16.66667 | 19.50353 | (98,7; 99,14] | 15 | 17.55318 | 0.3713696
|  | 99.56784 | (99,14; 99,57] | 67 | 28 | 31.11111 | 17.59775 | (99,14; 99,57] | 28 | 15.83797 | 9.339258
|  | 100 | (99,57; 100] | 90 | 23 | 25.55556 | 12.49932 | (99,57; 100] | 23 | 11.24939 | 12.27417
|  | ∞ | (100; ∞) | 90 | 0 | 0 | 11.49394 | (100; ∞) | 0 | 10.34455 | 10.34455
[8 empty] | Total | 90 | 90 | 65.7924
Premissas: amostragem aleatória, simples e dependente; a média da amostra é igual a média da população; o desv. padrão da amostra é igual ao desv. padrão da população dividido pela raiz do n° de observações.
Hipótesis: H0 -> A distribuição normal representa o comportamento da amostra;
Ha -> A distribuição normal não representa o comportamento da amostra.
Note on U5: Autor: Aderência -> Unilateral à direita.
Note on U7: Autor: Na dist.Normal, são necessários estimar a média e o desvio padrão da população. Estes foram estimdos com os dados amostrais.