## Cru
Id | Pixels Agregados | Pixels Ligante | Pixels Brilho | Cobrimento | Estatistica | Legenda
1 | 12109 | 10976 | 236 | 92.59229 | 85.0365 | Media
2 | 13557 | 12408 | 195 | 92.96304 | 7.360976 | Desv. Pad.
3 | 14817 | 13493 | 0 | 91.06432 | 41 | Limiar Ligante
4 | 22690 | 18173 | 523 | 82.39753 | 167 | Limiar Brilho do ligante
5 | 24630 | 20054 | 967 | 85.34714
6 | 19341 | 15755 | 588 | 84.49925
7 | 26054 | 20659 | 39 | 79.4427
8 | 23444 | 19831 | 687 | 87.51919
9 | 15528 | 14263 | 154 | 92.84518
10 | 14066 | 9259 | 1131 | 73.86606
11 | 14066 | 9886 | 125 | 71.17162
12 | 13999 | 11505 | 0 | 82.18444
13 | 16347 | 12749 | 269 | 79.63541
14 | 17886 | 16836 | 128 | 94.84513
15 | 24813 | 23498 | 18 | 94.7729
16 | 18399 | 17065 | 53 | 93.03767
17 | 13599 | 12680 | 107 | 94.02897 |  |  | Q1 | Q2 | Q3 | Q4 | média | Desv. Pad | Fator
18 | 11436 | 8852 | 202 | 79.17104 |  |  | 13782.75 | 15634 | 18826.5 | 28243 | 16937.5 | 4272.902 | 1
19 | 13807 | 9447 | 204 | 69.89933 |  |  | Q3-Q1 | fator | Lim inf | Lim sup | Limite inf | Limit sup
20 | 13783 | 12093 | 87 | 88.36973 |  |  | 5043.75 | 1.5 | 6217.125 | 26392.125 | 12664.6 | 21210.4
21 | 19926 | 16705 | 712 | 87.40841 |  |  |  |  | x1 | x2
22 | 17070 | 14107 | 440 | 85.21968 |  |  |  |  | 0 | 120
23 | 15614 | 13931 | 152 | 90.1947
24 | 17154 | 13567 | 123 | 79.80646
25 | 10604 | 7379 | 265 | 72.08601
26 | 13793 | 12150 | 109 | 88.87842
27 | 22563 | 14414 | 179 | 64.67668
28 | 24441 | 20465 | 341 | 85.12745
29 | 17922 | 16372 | 117 | 92.00424
30 | 15365 | 14137 | 32 | 92.21608
31 | 28243 | 26624 | 85 | 94.56857
32 | 25019 | 22923 | 112 | 92.07003
33 | 10163 | 7110 | 187 | 71.79967
34 | 12897 | 11168 | 56 | 87.02799
35 | 14967 | 11595 | 553 | 81.16523
36 | 14859 | 12117 | 146 | 82.52911
37 | 21062 | 18368 | 123 | 87.79318
38 | 22900 | 17898 | 72 | 78.47162
39 | 24188 | 18125 | 41 | 75.10336
40 | 23831 | 20657 | 63 | 86.94558
41 | 12243 | 9782 | 249 | 81.93253
42 | 13591 | 11973 | 41 | 88.39673
43 | 18020 | 16083 | 548 | 92.2919
44 | 12830 | 9991 | 90 | 78.57366
45 | 11978 | 9237 | 203 | 78.81115
46 | 15007 | 12452 | 95 | 83.60765
47 | 24119 | 22826 | 45 | 94.82566
48 | 21164 | 18105 | 813 | 89.38764
49 | 13990 | 11591 | 19 | 82.98785
50 | 12845 | 10756 | 130 | 84.74893
51 | 13914 | 11906 | 25 | 85.74817
52 | 17694 | 15990 | 99 | 90.92913
53 | 12520 | 10789 | 160 | 87.45208
54 | 18655 | 15611 | 98 | 84.20799
55 | 18543 | 16321 | 44 | 88.25433
56 | 19347 | 18228 | 37 | 94.4074
57 | 12485 | 10983 | 102 | 88.78654
58 | 13687 | 11585 | 80 | 85.22686
59 | 17517 | 14447 | 452 | 85.05452
60 | 17670 | 13315 | 61 | 75.69892
61 | 13907 | 11763 | 226 | 86.20838
62 | 17671 | 15962 | 192 | 91.41531
63 | 15409 | 14137 | 138 | 92.64066
64 | 13782 | 11817 | 44 | 86.06153
65 | 12070 | 8767 | 153 | 73.90224
66 | 15666 | 11941 | 334 | 78.3544
67 | 18134 | 11911 | 379 | 67.77324
68 | 15654 | 13943 | 65 | 89.48512
69 | 16039 | 11179 | 551 | 73.13424
70 | 15600 | 14838 | 0 | 95.11538
71 | 13461 | 12310 | 0 | 91.44937
72 | 17336 | 15716 | 62 | 91.01292
Este gráfico não está disponível na sua versão de Excel. Editar esta forma ou salvar esta pasta de trabalho em um formato de arquivo diferente quebrará o gráfico permanentemente.

## Processado
Id | Pixels Agregados | Pixels Ligante | Pixels Brilho | Cobrimento | Cobrim. S brilho | Estatistica | Legenda
1 | 12109 | 10976 | 236 | 92.59229 | 90.64332 | 85.0365 | Media
2 | 13557 | 12408 | 195 | 92.96304 | 91.52467 | 7.412633 | Desv. Pad.
3 | 14817 | 13493 | 0 | 91.06432 | 91.06432 | 83.77594 | Media S brilho
4 | 22690 | 18173 | 523 | 82.39753 | 80.09255 | 7.921338 | Desv. Pad. S brilho
5 | 24630 | 20054 | 967 | 85.34714 | 81.42103 | 15 | Limiar Ligante
6 | 19341 | 15755 | 588 | 84.49925 | 81.45908 | 232 | Limiar Brilho do ligante
7 | 26054 | 20659 | 39 | 79.4427 | 79.29301 | 64.67668 | min
8 | 23444 | 19831 | 687 | 87.51919 | 84.58881 | 95.11538 | max
9 | 15528 | 14263 | 154 | 92.84518 | 91.85343 | 8.717002 | CV (%)
10 | 14066 | 9259 | 1131 | 73.86606 | 65.82539 | Gráfico
11 | 14066 | 9886 | 125 | 71.17162 | 70.28295 | 0 | X0
12 | 13999 | 11505 | 0 | 82.18444 | 82.18444 | 72 | X1
13 | 16347 | 12749 | 269 | 79.63541 | 77.98985
14 | 17886 | 16836 | 128 | 94.84513 | 94.12949
15 | 24813 | 23498 | 18 | 94.7729 | 94.70036
16 | 18399 | 17065 | 53 | 93.03767 | 92.74961
17 | 13599 | 12680 | 107 | 94.02897 | 93.24215
18 | 11436 | 8852 | 202 | 79.17104 | 77.40469
19 | 13807 | 9447 | 204 | 69.89933 | 68.42182
20 | 13783 | 12093 | 87 | 88.36973 | 87.73852
21 | 19926 | 16705 | 712 | 87.40841 | 83.83519
22 | 17070 | 14107 | 440 | 85.21968 | 82.64206
23 | 15614 | 13931 | 152 | 90.1947 | 89.22121
24 | 17154 | 13567 | 123 | 79.80646 | 79.08943
25 | 10604 | 7379 | 265 | 72.08601 | 69.58695
26 | 13793 | 12150 | 109 | 88.87842 | 88.08816
27 | 22563 | 14414 | 179 | 64.67668 | 63.88335
28 | 24441 | 20465 | 341 | 85.12745 | 83.73225
29 | 17922 | 16372 | 117 | 92.00424 | 91.35141
30 | 15365 | 14137 | 32 | 92.21608 | 92.00781
31 | 28243 | 26624 | 85 | 94.56857 | 94.26761
32 | 25019 | 22923 | 112 | 92.07003 | 91.62237
33 | 10163 | 7110 | 187 | 71.79967 | 69.95966
34 | 12897 | 11168 | 56 | 87.02799 | 86.59378
35 | 14967 | 11595 | 553 | 81.16523 | 77.47043
36 | 14859 | 12117 | 146 | 82.52911 | 81.54654
37 | 21062 | 18368 | 123 | 87.79318 | 87.20919
38 | 22900 | 17898 | 72 | 78.47162 | 78.15721
39 | 24188 | 18125 | 41 | 75.10336 | 74.93385
40 | 23831 | 20657 | 63 | 86.94558 | 86.68121
41 | 12243 | 9782 | 249 | 81.93253 | 79.89872
42 | 13591 | 11973 | 41 | 88.39673 | 88.09506
43 | 18020 | 16083 | 548 | 92.2919 | 89.25083
44 | 12830 | 9991 | 90 | 78.57366 | 77.87217
45 | 11978 | 9237 | 203 | 78.81115 | 77.11638
46 | 15007 | 12452 | 95 | 83.60765 | 82.97461
47 | 24119 | 22826 | 45 | 94.82566 | 94.63908
48 | 21164 | 18105 | 813 | 89.38764 | 85.54621
49 | 13990 | 11591 | 19 | 82.98785 | 82.85204
50 | 12845 | 10756 | 130 | 84.74893 | 83.73686
51 | 13914 | 11906 | 25 | 85.74817 | 85.56849
52 | 17694 | 15990 | 99 | 90.92913 | 90.36962
53 | 12520 | 10789 | 160 | 87.45208 | 86.17412
54 | 18655 | 15611 | 98 | 84.20799 | 83.68266
55 | 18543 | 16321 | 44 | 88.25433 | 88.01704
56 | 19347 | 18228 | 37 | 94.4074 | 94.21616
57 | 12485 | 10983 | 102 | 88.78654 | 87.96956
58 | 13687 | 11585 | 80 | 85.22686 | 84.64236
59 | 17517 | 14447 | 452 | 85.05452 | 82.47417
60 | 17670 | 13315 | 61 | 75.69892 | 75.35371
61 | 13907 | 11763 | 226 | 86.20838 | 84.5833
62 | 17671 | 15962 | 192 | 91.41531 | 90.32879
63 | 15409 | 14137 | 138 | 92.64066 | 91.74508
64 | 13782 | 11817 | 44 | 86.06153 | 85.74227
65 | 12070 | 8767 | 153 | 73.90224 | 72.63463
66 | 15666 | 11941 | 334 | 78.3544 | 76.22239
67 | 18134 | 11911 | 379 | 67.77324 | 65.68325
68 | 15654 | 13943 | 65 | 89.48512 | 89.06989
69 | 16039 | 11179 | 551 | 73.13424 | 69.69886
70 | 15600 | 14838 | 0 | 95.11538 | 95.11538
71 | 13461 | 12310 | 0 | 91.44937 | 91.44937
72 | 17336 | 15716 | 62 | 91.01292 | 90.65528
Este gráfico não está disponível na sua versão de Excel. Editar esta forma ou salvar esta pasta de trabalho em um formato de arquivo diferente quebrará o gráfico permanentemente.
Este gráfico não está disponível na sua versão de Excel. Editar esta forma ou salvar esta pasta de trabalho em um formato de arquivo diferente quebrará o gráfico permanentemente.

## normalidade
Estatística descritiva |  | Histograma | [5 empty] | Teste ꭓ² |  |  |  | Resultado Aderência
Parâmetro | Valor | Limite | Classe | F. Acum. | F. Absol. | Observed | Normal | classes | Observado | Esperado | ꭓ² parcial | Parâmetro | Valor
Média | 85.0365 | 64.67668 | (0,00; 64,68] | 1 | 1 | 1.388889 | 0.3010483 | (0,00; 64,68] | 1 | 0.2167548 | 2.830263 | Qui² Total | 26.35467
Desv. Pad | 7.412633 | 68.48152 | (64,68; 68,48] | 2 | 1 | 1.388889 | 0.9752573 | (64,68; 68,48] | 1 | 0.7021853 | 0.1263109 | α | 0.05
Mínimo | 64.67668 | 72.28636 | (68,48; 72,29] | 6 | 4 | 5.555556 | 2.994813 | (68,48; 72,29] | 4 | 2.156266 | 1.576502 | N° de Classes | 10
Máximo | 95.11538 | 76.0912 | (72,29; 76,09] | 11 | 5 | 6.944444 | 7.105026 | (72,29; 76,09] | 5 | 5.115619 | 0.002613121 | P Estimados | 2
Amplitude | 30.4387 | 79.89603 | (76,09; 79,9] | 19 | 8 | 11.11111 | 13.02448 | (76,09; 79,9] | 8 | 9.377627 | 0.2023812 | Gru de liberdade | 7
Nº Amostras | 72 | 83.70087 | (79,9; 83,7] | 26 | 7 | 9.722222 | 18.44984 | (79,9; 83,7] | 7 | 13.28389 | 2.972566 | ꭓ² crítico | 14.06714
Nº Classes | 8 | 87.50571 | (83,7; 87,51] | 41 | 15 | 20.83333 | 20.19692 | (83,7; 87,51] | 15 | 14.54178 | 0.01443883 | NÃO há indícios de normalidade
Incremento | 3.804838 | 91.31055 | (87,51; 91,31] | 54 | 13 | 18.05556 | 17.08612 | (87,51; 91,31] | 13 | 12.30201 | 0.03960273
|  | 95.11538 | (91,31; 95,12] | 72 | 18 | 25 | 11.1701 | (91,31; 95,12] | 18 | 8.042472 | 12.32859
|  | ∞ | (95,12; ∞) | 72 | 0 | 0 | 8.696392 | (95,12; ∞) | 0 | 6.261402 | 6.261402
[8 empty] | Total | 72 | 72 | 26.35467
Premissas: amostragem aleatória, simples e dependente; a média da amostra é igual a média da população; o desv. padrão da amostra é igual ao desv. padrão da população dividido pela raiz do n° de observações.
Hipótesis: H0 -> A distribuição normal representa o comportamento da amostra;
Ha -> A distribuição normal não representa o comportamento da amostra.
Note on U5: Autor: Aderência -> Unilateral à direita.
Note on U7: Autor: Na dist.Normal, são necessários estimar a média e o desvio padrão da população. Estes foram estimdos com os dados amostrais.