## Cru
Id | Pixels Agregados | Pixels Ligante | Pixels Brilho | Cobrimento | Estatistica | Legenda
1 | 8404 | 7066 | 249 | 87.04188 | 84.51523 | Media
2 | 8465 | 6216 | 333 | 77.36562 | 5.722681 | Desv. Pad.
3 | 12120 | 9376 | 784 | 83.82838 | 34 | Limiar Ligante
4 | 10002 | 9086 | 101 | 91.85163 | 100 | Limiar Brilho do ligante
5 | 17561 | 12441 | 309 | 72.60407
6 | 6920 | 5645 | 138 | 83.56936
7 | 15339 | 12844 | 502 | 87.00698
8 | 13489 | 10967 | 233 | 83.03062
9 | 13515 | 12768 | 114 | 95.31632
10 | 14180 | 12069 | 153 | 86.19182
11 | 6392 | 4497 | 350 | 75.82916
12 | 7009 | 6084 | 171 | 89.2424
13 | 4471 | 3882 | 98 | 89.01812
14 | 10457 | 9104 | 238 | 89.33729
15 | 14749 | 11286 | 543 | 80.20205
16 | 8171 | 5741 | 449 | 75.75572
17 | 12583 | 9833 | 748 | 84.08964 |  |  | Q1 | Q2 | Q3 | Q4 | média | Desv. Pad | Fator
18 | 7131 | 5091 | 589 | 79.65222 |  |  | 6942.25 | 8503.5 | 10484.75 | 17561 | 8997.567 | 2803.269 | 1
19 | 4598 | 3004 | 418 | 74.42366 |  |  | Q3-Q1 | fator | Lim inf | Lim sup | Limite inf | Limit sup
20 | 8996 | 7547 | 142 | 85.47132 |  |  | 3542.5 | 1.5 | 1628.5 | 15798.5 | 6194.298 | 11800.84
21 | 6289 | 4522 | 474 | 79.44029 |  |  |  |  | x1 | x2
22 | 8977 | 7792 | 131 | 88.25888 |  |  |  |  | 0 | 120
23 | 10794 | 9475 | 193 | 89.56828
24 | 11367 | 7276 | 1336 | 75.76317
25 | 5751 | 4213 | 301 | 78.4907
26 | 9468 | 7983 | 215 | 86.5864
27 | 15480 | 12552 | 928 | 87.0801
28 | 9874 | 8482 | 221 | 88.14057
29 | 4755 | 3318 | 242 | 74.86856
30 | 11886 | 10447 | 266 | 90.13125
31 | 7667 | 6085 | 195 | 81.90948
32 | 10245 | 9091 | 168 | 90.37579
33 | 4899 | 4214 | 137 | 88.81404
34 | 8734 | 7152 | 265 | 84.921
35 | 9922 | 7941 | 470 | 84.77122
36 | 11378 | 9198 | 674 | 86.76393
37 | 9194 | 7828 | 307 | 88.48162
38 | 13550 | 9657 | 1296 | 80.83395
39 | 3494 | 2844 | 90 | 83.97252
40 | 12280 | 8797 | 1018 | 79.92671
41 | 5665 | 5219 | 73 | 93.41571
42 | 6588 | 5230 | 461 | 86.38434
43 | 10492 | 8300 | 367 | 82.60579
44 | 7684 | 5809 | 226 | 78.53982
45 | 6206 | 5888 | 11 | 95.05317
46 | 5830 | 4923 | 158 | 87.15266
47 | 10821 | 9560 | 190 | 90.10258
48 | 8359 | 7224 | 224 | 89.10157
49 | 6917 | 6151 | 153 | 91.13778
50 | 8992 | 7964 | 135 | 90.06895
51 | 8903 | 7045 | 491 | 84.64563
52 | 8339 | 6648 | 297 | 83.28337
53 | 6279 | 5489 | 117 | 89.28173
54 | 8120 | 6789 | 117 | 85.04926
55 | 7095 | 5533 | 209 | 80.93023
56 | 8561 | 5294 | 1312 | 77.16388
57 | 9843 | 6218 | 966 | 72.98588
58 | 13519 | 8586 | 1523 | 74.77624
59 | 13179 | 11663 | 308 | 90.8339
60 | 6429 | 5088 | 189 | 82.08119
61 | 7595 | 5955 | 444 | 84.2528
62 | 6410 | 5210 | 250 | 85.17941
63 | 7612 | 6543 | 248 | 89.2144
64 | 8223 | 6738 | 307 | 85.67433
65 | 8351 | 6016 | 514 | 78.19423
66 | 5406 | 4480 | 26 | 83.35183
67 | 8601 | 7671 | 48 | 89.74538
68 | 10589 | 9186 | 327 | 89.83851
69 | 9878 | 7803 | 531 | 84.36931
70 | 8813 | 7262 | 374 | 86.64473
71 | 5484 | 3901 | 138 | 73.65062
72 | 4808 | 3304 | 390 | 76.83028
73 | 5853 | 4764 | 255 | 85.7509
74 | 9100 | 6942 | 231 | 78.82418
75 | 7655 | 4577 | 647 | 68.24298
76 | 7418 | 6059 | 229 | 84.76678
77 | 10906 | 7868 | 1105 | 82.27581
78 | 8443 | 7223 | 82 | 86.52138
79 | 10463 | 7806 | 1109 | 85.20501
80 | 12759 | 10071 | 648 | 84.01129
81 | 8406 | 6135 | 360 | 77.26624
82 | 7310 | 5416 | 413 | 79.74008
83 | 10789 | 9096 | 545 | 89.35953
84 | 8542 | 7647 | 152 | 91.3018
85 | 8247 | 7688 | 76 | 94.14332
86 | 8582 | 6947 | 202 | 83.30226
87 | 7885 | 5736 | 226 | 75.61192
88 | 8061 | 6777 | 155 | 85.99429
89 | 9784 | 8930 | 64 | 91.92559
90 | 9408 | 8287 | 133 | 89.4983
91 | 6417 | 4859 | 268 | 79.89715
92 | 12694 | 11611 | 125 | 92.45313
93 | 7149 | 5726 | 225 | 83.24241
94 | 9970 | 9097 | 11 | 91.35406
95 | 5481 | 4453 | 153 | 84.03576
96 | 6328 | 5724 | 60 | 91.40329
97 | 5768 | 5077 | 75 | 89.32039
98 | 9961 | 8019 | 284 | 83.35508
99 | 10528 | 7610 | 749 | 79.3978
100 | 12798 | 7556 | 1592 | 71.47992
101 | 4348 | 3754 | 20 | 86.79853
102 | 7647 | 6522 | 149 | 87.23682
103 | 10401 | 9646 | 49 | 93.21219
104 | 7478 | 6480 | 75 | 87.65713
105 | 11181 | 9025 | 269 | 83.12316
106 | 7821 | 6700 | 97 | 86.90705
107 | 9782 | 7243 | 53 | 74.58597
108 | 9437 | 6503 | 750 | 76.85705
109 | 8753 | 7356 | 72 | 84.86233
110 | 9138 | 8306 | 180 | 92.86496
111 | 4684 | 3389 | 326 | 79.31255
112 | 7905 | 5268 | 766 | 76.33144
113 | 8298 | 7275 | 57 | 88.35864
114 | 6275 | 5305 | 110 | 86.29482
115 | 8802 | 8211 | 77 | 94.16042
116 | 8185 | 7158 | 193 | 89.81063
117 | 12942 | 9892 | 621 | 81.23165
118 | 8199 | 6734 | 310 | 85.91292
119 | 15629 | 13547 | 150 | 87.63836
120 | 15951 | 13517 | 444 | 87.52429
Este gráfico não está disponível na sua versão de Excel. Editar esta forma ou salvar esta pasta de trabalho em um formato de arquivo diferente quebrará o gráfico permanentemente.

## Processado
Id | Pixels Agregados | Pixels Ligante | Pixels Brilho | Cobrim. C brilho | Cobrim. S brilho | Estatistica | Legenda | id correto
1 | 8404 | 7066 | 249 | 87.04188 | 84.07901 | 84.87298 | Media | 1
2 | 12120 | 9376 | 784 | 83.82838 | 77.35974 | 5.610662 | Desv. Pad. | 3
3 | 10002 | 9086 | 101 | 91.85163 | 90.84183 | 81.15513 | Media S brilho | 4
4 | 6920 | 5645 | 138 | 83.56936 | 81.57514 | 7.897488 | Desv. Pad. S brilho | 6
5 | 15339 | 12844 | 502 | 87.00698 | 83.73427 | 34 | Limiar Ligante | 7
6 | 13489 | 10967 | 233 | 83.03062 | 81.30328 | 100 | Limiar Brilho do ligante | 8
7 | 13515 | 12768 | 114 | 95.31632 | 94.47281 | 68.24298 | min | 9
8 | 14180 | 12069 | 153 | 86.19182 | 85.11283 | 95.31632 | max | 10
9 | 6392 | 4497 | 350 | 75.82916 | 70.35357 | 6.610658 | CV (%) | 11
10 | 7009 | 6084 | 171 | 89.2424 | 86.80268 | Gráfico |  | 12
11 | 4471 | 3882 | 98 | 89.01812 | 86.82621 | 0 | X0 | 13
12 | 10457 | 9104 | 238 | 89.33729 | 87.0613 | 113 | X1 | 14
13 | 12583 | 9833 | 748 | 84.08964 | 78.14512 |  |  | 17
14 | 7131 | 5091 | 589 | 79.65222 | 71.39251 |  |  | 18
15 | 4598 | 3004 | 418 | 74.42366 | 65.33275 |  |  | 19
16 | 8996 | 7547 | 142 | 85.47132 | 83.89284 |  |  | 20
17 | 6289 | 4522 | 474 | 79.44029 | 71.90332 |  |  | 21
18 | 10794 | 9475 | 193 | 89.56828 | 87.78025 |  |  | 23
19 | 5751 | 4213 | 301 | 78.4907 | 73.25682 |  |  | 25
20 | 9468 | 7983 | 215 | 86.5864 | 84.31559 |  |  | 26
21 | 15480 | 12552 | 928 | 87.0801 | 81.08527 |  |  | 27
22 | 9874 | 8482 | 221 | 88.14057 | 85.90237 |  |  | 28
23 | 4755 | 3318 | 242 | 74.86856 | 69.77918 |  |  | 29
24 | 11886 | 10447 | 266 | 90.13125 | 87.89332 |  |  | 30
25 | 7667 | 6085 | 195 | 81.90948 | 79.36611 |  |  | 31
26 | 10245 | 9091 | 168 | 90.37579 | 88.73597 |  |  | 32
27 | 4899 | 4214 | 137 | 88.81404 | 86.01755 |  |  | 33
28 | 8734 | 7152 | 265 | 84.921 | 81.88688 |  |  | 34
29 | 9922 | 7941 | 470 | 84.77122 | 80.03427 |  |  | 35
30 | 11378 | 9198 | 674 | 86.76393 | 80.84022 |  |  | 36
31 | 9194 | 7828 | 307 | 88.48162 | 85.14248 |  |  | 37
32 | 13550 | 9657 | 1296 | 80.83395 | 71.26937 |  |  | 38
33 | 3494 | 2844 | 90 | 83.97252 | 81.39668 |  |  | 39
34 | 12280 | 8797 | 1018 | 79.92671 | 71.63681 |  |  | 40
35 | 5665 | 5219 | 73 | 93.41571 | 92.1271 |  |  | 41
36 | 6588 | 5230 | 461 | 86.38434 | 79.38676 |  |  | 42
37 | 10492 | 8300 | 367 | 82.60579 | 79.10789 |  |  | 43
38 | 7684 | 5809 | 226 | 78.53982 | 75.59865 |  |  | 44
39 | 6206 | 5888 | 11 | 95.05317 | 94.87593 |  |  | 45
40 | 5830 | 4923 | 158 | 87.15266 | 84.44254 |  |  | 46
41 | 10821 | 9560 | 190 | 90.10258 | 88.34673 |  |  | 47
42 | 8359 | 7224 | 224 | 89.10157 | 86.42182 |  |  | 48
43 | 6917 | 6151 | 153 | 91.13778 | 88.92583 |  |  | 49
44 | 8992 | 7964 | 135 | 90.06895 | 88.56762 |  |  | 50
45 | 8903 | 7045 | 491 | 84.64563 | 79.13063 |  |  | 51
46 | 8339 | 6648 | 297 | 83.28337 | 79.72179 |  |  | 52
47 | 6279 | 5489 | 117 | 89.28173 | 87.41838 |  |  | 53
48 | 8120 | 6789 | 117 | 85.04926 | 83.60837 |  |  | 54
49 | 7095 | 5533 | 209 | 80.93023 | 77.9845 |  |  | 55
50 | 8561 | 5294 | 1312 | 77.16388 | 61.83857 |  |  | 56
51 | 9843 | 6218 | 966 | 72.98588 | 63.1718 |  |  | 57
52 | 13519 | 8586 | 1523 | 74.77624 | 63.51061 |  |  | 58
53 | 13179 | 11663 | 308 | 90.8339 | 88.49685 |  |  | 59
54 | 6429 | 5088 | 189 | 82.08119 | 79.14139 |  |  | 60
55 | 7595 | 5955 | 444 | 84.2528 | 78.40685 |  |  | 61
56 | 6410 | 5210 | 250 | 85.17941 | 81.27925 |  |  | 62
57 | 7612 | 6543 | 248 | 89.2144 | 85.95638 |  |  | 63
58 | 8223 | 6738 | 307 | 85.67433 | 81.9409 |  |  | 64
59 | 8351 | 6016 | 514 | 78.19423 | 72.03928 |  |  | 65
60 | 5406 | 4480 | 26 | 83.35183 | 82.87088 |  |  | 66
61 | 8601 | 7671 | 48 | 89.74538 | 89.1873 |  |  | 67
62 | 10589 | 9186 | 327 | 89.83851 | 86.7504 |  |  | 68
63 | 9878 | 7803 | 531 | 84.36931 | 78.99372 |  |  | 69
64 | 8813 | 7262 | 374 | 86.64473 | 82.401 |  |  | 70
65 | 5484 | 3901 | 138 | 73.65062 | 71.13421 |  |  | 71
66 | 4808 | 3304 | 390 | 76.83028 | 68.7188 |  |  | 72
67 | 5853 | 4764 | 255 | 85.7509 | 81.39416 |  |  | 73
68 | 9100 | 6942 | 231 | 78.82418 | 76.28571 |  |  | 74
69 | 7655 | 4577 | 647 | 68.24298 | 59.79099 |  |  | 75
70 | 7418 | 6059 | 229 | 84.76678 | 81.6797 |  |  | 76
71 | 10906 | 7868 | 1105 | 82.27581 | 72.14377 |  |  | 77
72 | 8443 | 7223 | 82 | 86.52138 | 85.55016 |  |  | 78
73 | 10463 | 7806 | 1109 | 85.20501 | 74.60575 |  |  | 79
74 | 12759 | 10071 | 648 | 84.01129 | 78.93252 |  |  | 80
75 | 8406 | 6135 | 360 | 77.26624 | 72.98358 |  |  | 81
76 | 7310 | 5416 | 413 | 79.74008 | 74.09029 |  |  | 82
77 | 10789 | 9096 | 545 | 89.35953 | 84.30809 |  |  | 83
78 | 8542 | 7647 | 152 | 91.3018 | 89.52236 |  |  | 84
79 | 8247 | 7688 | 76 | 94.14332 | 93.22178 |  |  | 85
80 | 8582 | 6947 | 202 | 83.30226 | 80.9485 |  |  | 86
81 | 7885 | 5736 | 226 | 75.61192 | 72.74572 |  |  | 87
82 | 8061 | 6777 | 155 | 85.99429 | 84.07146 |  |  | 88
83 | 9784 | 8930 | 64 | 91.92559 | 91.27146 |  |  | 89
84 | 9408 | 8287 | 133 | 89.4983 | 88.08461 |  |  | 90
85 | 6417 | 4859 | 268 | 79.89715 | 75.72074 |  |  | 91
86 | 12694 | 11611 | 125 | 92.45313 | 91.46841 |  |  | 92
87 | 7149 | 5726 | 225 | 83.24241 | 80.09512 |  |  | 93
88 | 9970 | 9097 | 11 | 91.35406 | 91.24373 |  |  | 94
89 | 5481 | 4453 | 153 | 84.03576 | 81.2443 |  |  | 95
90 | 6328 | 5724 | 60 | 91.40329 | 90.45512 |  |  | 96
91 | 5768 | 5077 | 75 | 89.32039 | 88.02011 |  |  | 97
92 | 9961 | 8019 | 284 | 83.35508 | 80.50397 |  |  | 98
93 | 10528 | 7610 | 749 | 79.3978 | 72.28343 |  |  | 99
94 | 12798 | 7556 | 1592 | 71.47992 | 59.04048 |  |  | 100
95 | 4348 | 3754 | 20 | 86.79853 | 86.33855 |  |  | 101
96 | 7647 | 6522 | 149 | 87.23682 | 85.28835 |  |  | 102
97 | 10401 | 9646 | 49 | 93.21219 | 92.74108 |  |  | 103
98 | 7478 | 6480 | 75 | 87.65713 | 86.65419 |  |  | 104
99 | 11181 | 9025 | 269 | 83.12316 | 80.71729 |  |  | 105
100 | 7821 | 6700 | 97 | 86.90705 | 85.66679 |  |  | 106
101 | 9782 | 7243 | 53 | 74.58597 | 74.04416 |  |  | 107
102 | 9437 | 6503 | 750 | 76.85705 | 68.90961 |  |  | 108
103 | 8753 | 7356 | 72 | 84.86233 | 84.03976 |  |  | 109
104 | 9138 | 8306 | 180 | 92.86496 | 90.89516 |  |  | 110
105 | 4684 | 3389 | 326 | 79.31255 | 72.35269 |  |  | 111
106 | 7905 | 5268 | 766 | 76.33144 | 66.64137 |  |  | 112
107 | 8298 | 7275 | 57 | 88.35864 | 87.67173 |  |  | 113
108 | 6275 | 5305 | 110 | 86.29482 | 84.54183 |  |  | 114
109 | 8802 | 8211 | 77 | 94.16042 | 93.28562 |  |  | 115
110 | 8185 | 7158 | 193 | 89.81063 | 87.45266 |  |  | 116
111 | 8199 | 6734 | 310 | 85.91292 | 82.13197 |  |  | 118
112 | 15629 | 13547 | 150 | 87.63836 | 86.67861 |  |  | 119
113 | 15951 | 13517 | 444 | 87.52429 | 84.74077 |  |  | 120
Este gráfico não está disponível na sua versão de Excel. Editar esta forma ou salvar esta pasta de trabalho em um formato de arquivo diferente quebrará o gráfico permanentemente.
Este gráfico não está disponível na sua versão de Excel. Editar esta forma ou salvar esta pasta de trabalho em um formato de arquivo diferente quebrará o gráfico permanentemente.
Note on A1: Autor: Agregados com sombra excluídos.

## normalidade
Estatística descritiva |  | Histograma | [5 empty] | Teste ꭓ² |  |  |  | Resultado Aderência
Parâmetro | Valor | Limite | Classe | F. Acum. | F. Absol. | Observed | Normal | classes | Observado | Esperado | ꭓ² parcial | Parâmetro | Valor
Média | 84.87298 | 68.24298 | (0,00; 68,24] | 1 | 1 | 0.8849558 | 0.1518343 | (0,00; 68,24] | 1 | 0.1715727 | 4.000004 | Qui² Total | 22.22617
Desv. Pad | 5.610662 | 70.70419 | (68,24; 70,7] | 1 | 0 | 0 | 0.4261098 | (68,24; 70,7] | 0 | 0.481504 | 0.481504 | α | 0.05
Mínimo | 68.24298 | 73.1654 | (70,7; 73,17] | 3 | 2 | 1.769912 | 1.267974 | (70,7; 73,17] | 2 | 1.432811 | 0.224526 | N° de Classes | 13
Máximo | 95.31632 | 75.62662 | (73,17; 75,63] | 9 | 6 | 5.309735 | 3.121729 | (73,17; 75,63] | 6 | 3.527554 | 1.732926 | P Estimados | 2
Amplitude | 27.07334 | 78.08783 | (75,63; 78,09] | 15 | 6 | 5.309735 | 6.359126 | (75,63; 78,09] | 6 | 7.185812 | 0.1956844 | Gru de liberdade | 10
Nº Amostras | 113 | 80.54904 | (78,09; 80,55] | 26 | 11 | 9.734513 | 10.71851 | (78,09; 80,55] | 11 | 12.11192 | 0.1020788 | ꭓ² crítico | 18.30704
Nº Classes | 11 | 83.01025 | (80,55; 83,01] | 32 | 6 | 5.309735 | 14.94927 | (80,55; 83,01] | 6 | 16.89267 | 7.023773 | NÃO há indícios de normalidade
Incremento | 2.461212 | 85.47147 | (83,01; 85,47] | 56 | 24 | 21.23894 | 17.25288 | (83,01; 85,47] | 24 | 19.49576 | 1.040646
|  | 87.93268 | (85,47; 87,93] | 77 | 21 | 18.58407 | 16.47645 | (85,47; 87,93] | 21 | 18.61839 | 0.3046475
|  | 90.39389 | (87,93; 90,39] | 98 | 21 | 18.58407 | 13.02042 | (87,93; 90,39] | 21 | 14.71307 | 2.68642
|  | 92.8551 | (90,39; 92,86] | 106 | 8 | 7.079646 | 8.514105 | (90,39; 92,86] | 8 | 9.620939 | 0.2730962
|  | 95.31632 | (92,86; 95,32] | 113 | 7 | 6.19469 | 4.606758 | (92,86; 95,32] | 7 | 5.205637 | 0.6185103
|  | ∞ | (95,32; ∞) | 113 | 0 | 0 | 3.134826 | (95,32; ∞) | 0 | 3.542353 | 3.542353
[8 empty] | Total | 113 | 113 | 22.22617
Premissas: amostragem aleatória, simples e dependente; a média da amostra é igual a média da população; o desv. padrão da amostra é igual ao desv. padrão da população dividido pela raiz do n° de observações.
Hipótesis: H0 -> A distribuição normal representa o comportamento da amostra;
Ha -> A distribuição normal não representa o comportamento da amostra.
Note on U5: Autor: Aderência -> Unilateral à direita.
Note on U7: Autor: Na dist.Normal, são necessários estimar a média e o desvio padrão da população. Estes foram estimdos com os dados amostrais.