## Cru
Id | Pixels Agregados | Pixels Ligante | Pixels Brilho | Cobrimento | Estatistica | Legenda
1 | 40142 | 24622 | 146 | 61.70096 | 62.90369 | Media
2 | 40745 | 20256 | 40 | 49.81225 | 26.42891 | Desv. Pad.
3 | 39441 | 17526 | 143 | 44.79856 | 22 | Limiar Ligante
4 | 36293 | 21887 | 65 | 60.48549 | 142 | Limiar Brilho do ligante
5 | 28560 | 14967 | 34 | 52.52451
6 | 40754 | 22338 | 287 | 55.51602
7 | 16 | 0 | 0 | 0
8 | 48567 | 16945 | 241 | 35.38617
9 | 36778 | 15764 | 280 | 43.62391
10 | 8 | 8 | 0 | 100
11 | 33351 | 10615 | 85 | 32.083
12 | 44 | 34 | 0 | 77.27273
13 | 33058 | 11636 | 125 | 35.57686
14 | 6 | 6 | 0 | 100
15 | 27588 | 8367 | 212 | 31.09685
16 | 38057 | 18638 | 968 | 51.51746
17 | 19 | 19 | 0 | 100 |  |  | Q1 | Q2 | Q3 | Q4 | média | Desv. Pad | Fator
18 | 186 | 122 | 0 | 65.5914 |  |  | 20 | 28560 | 39441 | 70127 | 21804.48 | 21300.85 | 1
19 | 20 | 20 | 0 | 100 |  |  | Q3-Q1 | fator | Lim inf | Lim sup | Limite inf | Limit sup
20 | 50 | 43 | 0 | 86 |  |  | 39421 | 1.5 | -59111.5 | 98572.5 | 503.6283 | 43105.34
21 | 45 | 33 | 0 | 73.33333 |  |  |  |  | x1 | x2
22 | 39 | 29 | 0 | 74.35897 |  |  |  |  | 0 | 120
23 | 11 | 11 | 0 | 100
24 | 10 | 10 | 0 | 100
25 | 17 | 17 | 0 | 100
26 | 29462 | 10773 | 128 | 37.0002
27 | 45970 | 24462 | 296 | 53.85686
28 | 42966 | 23426 | 88 | 54.72699
29 | 70127 | 32798 | 824 | 47.94444
Este gráfico não está disponível na sua versão de Excel. Editar esta forma ou salvar esta pasta de trabalho em um formato de arquivo diferente quebrará o gráfico permanentemente.

## Processado
Id | Pixels Agregados | Pixels Ligante | Pixels Brilho | Cobrim. C brilho | Cobrim. S brilho | Estatistica | Legenda
1 | 40142 | 24622 | 146 | 61.70096 | 61.33725 | 46.72816 | Media
2 | 40745 | 20256 | 40 | 49.81225 | 49.71408 | 9.975988 | Desv. Pad.
3 | 39441 | 17526 | 143 | 44.79856 | 44.43599 | 46.13519 | Media S brilho
4 | 36293 | 21887 | 65 | 60.48549 | 60.3064 | 9.980015 | Desv. Pad. S brilho
5 | 28560 | 14967 | 34 | 52.52451 | 52.40546 | 22 | Limiar Ligante
6 | 40754 | 22338 | 287 | 55.51602 | 54.8118 | 142 | Limiar Brilho do ligante
7 | 48567 | 16945 | 241 | 35.38617 | 34.88995 | 31.09685 | min
8 | 36778 | 15764 | 280 | 43.62391 | 42.86258 | 61.70096 | max
9 | 33351 | 10615 | 85 | 32.083 | 31.82813 | 21.34898 | CV (%)
10 | 33058 | 11636 | 125 | 35.57686 | 35.19874 | Gráfico
11 | 27588 | 8367 | 212 | 31.09685 | 30.3284 | 0 | X0
12 | 38057 | 18638 | 968 | 51.51746 | 48.97391 | 16 | X1
13 | 29462 | 10773 | 128 | 37.0002 | 36.56575
14 | 45970 | 24462 | 296 | 53.85686 | 53.21296
15 | 42966 | 23426 | 88 | 54.72699 | 54.52218
16 | 70127 | 32798 | 824 | 47.94444 | 46.76943
Este gráfico não está disponível na sua versão de Excel. Editar esta forma ou salvar esta pasta de trabalho em um formato de arquivo diferente quebrará o gráfico permanentemente.
Este gráfico não está disponível na sua versão de Excel. Editar esta forma ou salvar esta pasta de trabalho em um formato de arquivo diferente quebrará o gráfico permanentemente.

## normalidade
Estatística descritiva |  | Histograma | [5 empty] | Teste ꭓ² |  |  |  | Resultado Aderência
Parâmetro | Valor | Limite | Classe | F. Acum. | F. Absol. | Observed | Normal | classes | Observado | Esperado | ꭓ² parcial | Parâmetro | Valor
Média | 46.72816 | 31.09685 | (0,00; 31,1] | 1 | 1 | 6.25 | 5.856985 | (0,00; 31,1] | 1 | 0.9371176 | 0.004219536 | Qui² Total | 4.114648
Desv. Pad | 9.975988 | 38.74788 | (31,1; 38,75] | 5 | 4 | 25 | 15.33004 | (31,1; 38,75] | 4 | 2.452807 | 0.9759464 | α | 0.05
Mínimo | 31.09685 | 46.39891 | (38,75; 46,4] | 7 | 2 | 12.5 | 27.49653 | (38,75; 46,4] | 2 | 4.399445 | 1.30865 | N° de Classes | 6
Máximo | 61.70096 | 54.04993 | (46,4; 54,05] | 12 | 5 | 31.25 | 28.16718 | (46,4; 54,05] | 5 | 4.506749 | 0.05398505 | P Estimados | 2
Amplitude | 30.60411 | 61.70096 | (54,05; 61,7] | 16 | 4 | 25 | 16.47999 | (54,05; 61,7] | 4 | 2.636799 | 0.7047627 | Gru de liberdade | 3
Nº Amostras | 16 | ∞ | (61,7; ∞) | 16 | 0 | 0 | 6.669275 | (61,7; ∞) | 0 | 1.067084 | 1.067084 | ꭓ² crítico | 7.814728
Nº Classes | 4 | [6 empty] | Total | 16 | 16 | 4.114648 | Há indícios de normalidade
Incremento | 7.651027
Premissas: amostragem aleatória, simples e dependente; a média da amostra é igual a média da população; o desv. padrão da amostra é igual ao desv. padrão da população dividido pela raiz do n° de observações.
Hipótesis: H0 -> A distribuição normal representa o comportamento da amostra;
Ha -> A distribuição normal não representa o comportamento da amostra.
Note on U5: Autor: Aderência -> Unilateral à direita.
Note on U7: Autor: Na dist.Normal, são necessários estimar a média e o desvio padrão da população. Estes foram estimdos com os dados amostrais.